## Table 1
) } -+( ЦЕМЕНТУМ
ОП ООО «Цементум Центр» (п. Ферзиково)
Россия, 249803, Калужская область,
Ферзиковский район, деревня Бренцы, ул. Гагарина 1
Тел.: +7 (495) 745-71-31 - www.cementum.ru
ОГРН 1165022050720, ИНН 5022050558
Результаты физико - механических испытаний портландцемента типа ЦЕМ 1 класса прочности 42.5 быстротвердеющий Портландцемент ЦЕМ 1 42,5Б ГОСТ 31108 - 2020
Апрель 2024 г. - Март 2025 г.
Дата производства |  |  |  | Номер партии |  | Объем партии, т |  | Вещественный состав | [5 empty] | Значение показателей качества | [25 empty] | Тонкость помола
[14 empty] | предел прочности на изгиб | [7 empty] | предел прочности на сжатие |  |  |  | нормаль ная густота |  |  |  | сроки схватывания | [7 empty] | равномерн ость изменения объёма
[8 empty] | клинкер |  |  | известняк |  |  | в возрасте 2 суток | [5 empty] | в возрасте 28 суток |  | в возрасте 2 суток |  | в возрасте 28 суток | [15 empty] | R32 |  | Блейн
[30 empty] | начало |  |  |  |  | конец
[8 empty] | О/о |  |  | О/о |  |  | МПа | [5 empty] | МПа |  | МПа |  | МПа |  | О/о |  |  |  | мин |  |  |  |  | мин |  |  | мм |  | О/о |  | см2/г
2024-04-03 |  |  |  | 81 |  | 4332 |  | 95 |  |  | 5 |  |  | 27.4 | [5 empty] | 54 |  | 4.8 |  | 8.2 |  | 27.б |  |  |  | 17б |  |  |  |  | 254 |  |  | 0.5 |  | 10.7 |  | 3280
Об.04.2024 |  |  |  | 85 |  | 5б10 |  | 95 |  |  | 5 |  |  | 29.7 | [5 empty] | 5б |  | 5 |  | 8.2 |  | 27.7 |  |  |  | 1б8 |  |  |  |  | 220 |  |  | 1 |  | 11.01 |  | 3427
2024-04-09 |  |  |  | 90 |  | 9б2 |  | 95 |  |  | 5 |  |  | 29.3 | [5 empty] | 55.8 |  | 5.2 |  | 8.3 |  | 27.7 |  |  |  | 172 |  |  |  |  | 228 |  |  | 1 |  | 10.бб |  | 3278
2024-04-09 |  |  |  | 91 |  | 4701 |  | 9б |  |  | 4 |  |  | 28.4 | [5 empty] | 5б.8 |  | 5 |  | 8.3 |  | 27.8 |  |  |  | 172 |  |  |  |  | 231 |  |  | 0.5 |  | 11.37 |  | 3228
2024-04-11 |  |  |  | 93 |  | 3038 |  | 9б |  |  | 4 |  |  | 29.5 | [5 empty] | 5б.9 |  | 5.1 |  | 8.8 |  | 27.7 |  |  |  | 175 |  |  |  |  | 240 |  |  | 1 |  | 11.5 |  | 332б
2024-04-11 |  |  |  | 94 |  | 2835 |  | 95 |  |  | 5 |  |  | 28.5 | [5 empty] | 57 |  | 4.9 |  | 8.3 |  | 27.8 |  |  |  | 170 |  |  |  |  | 238 |  |  | 1 |  | 10.8 |  | 3330
2024-04-15 |  |  |  | 99 |  | 48б1 |  | 9б |  |  | 4 |  |  | 27.5 | [5 empty] | 55.9 |  | 4.7 |  | 8.2 |  | 27.9 |  |  |  | 17б |  |  |  |  | 238 |  |  | 1.5 |  | 10.б |  | 32б1
2024-04-15 |  |  |  | 100 |  | 4192 |  | 9б |  |  | 4 |  |  | 28.5 | [5 empty] | 5б.б |  | 4.9 |  | 8 |  | 28 |  |  |  | 174 |  |  |  |  | 238 |  |  | 0.5 |  | 10.42 |  | 3292
2024-04-18 |  |  |  | 105 |  | 3413 |  | 95 |  |  | 5 |  |  | 28.1 | [5 empty] | 55.7 |  | 4.9 |  | 8 |  | 28.1 |  |  |  | 177 |  |  |  |  | 240 |  |  | 0.5 |  | 11.49 |  | 3250
2024-04-18 |  |  |  | 10б |  | 3924 |  | 95 |  |  | 5 |  |  | 28.8 | [5 empty] | 55.3 |  | 5 |  | 7.7 |  | 27.9 |  |  |  | 17б |  |  |  |  | 241 |  |  | 0.5 |  | 11.бl |  | 3323
2024-04-21 |  |  |  | 109 |  | 3б25 |  | 9б |  |  | 4 |  |  | 2б | [5 empty] | 52.9 |  | 4.б |  | 7.7 |  | 28.1 |  |  |  | 187 |  |  |  |  | 254 |  |  | 0.5 |  | 12.44 |  | 3183
2024-04-23 |  |  |  | 113 |  | 448б |  | 9б |  |  | 4 |  |  | 2б.4 | [5 empty] | 53.5 |  | 4.7 |  | 7.7 |  | 27.9 |  |  |  | 179 |  |  |  |  | 24б |  |  | 1 |  | 12.75 |  | 329б
2024-04-25 |  |  |  | 11б |  | 4013 |  | 95 |  |  | 5 |  |  | 2б.2 | [5 empty] | 5б.8 |  | 4.4 |  | 7.7 |  | 28 |  |  |  | 180 |  |  |  |  | 249 |  |  | 0.5 |  | 13.51 |  | 3235
2б.04.2024 |  |  |  | 117 |  | 3б10 |  | 95 |  |  | 5 |  |  | 2б.5 | [5 empty] | 55.7 |  | 4.б |  | 7.7 |  | 28 |  |  |  | 184 |  |  |  |  | 254 |  |  | 1 |  | 12.09 |  | 3149
2024-04-28 |  |  |  | 119 |  | 4414 |  | 9б |  |  | 4 |  |  | 28 | [5 empty] | 54.3 |  | 4.9 |  | 7.9 |  | 28 |  |  |  | 179 |  |  |  |  | 248 |  |  | 0.5 |  | 11.99 |  | 325б
2024-04-29 |  |  |  | 121 |  | 3909 |  | 9б |  |  | 4 |  |  | 2б.8 | [5 empty] | 55.3 |  | 4.7 |  | 7.9 |  | 27.9 |  |  |  | 174 |  |  |  |  | 241 |  |  | 1.5 |  | 11.79 |  | 3237
2024-05-01 |  |  |  | 12б |  | 4454 |  | 9б |  |  | 4 |  |  | 27.9 | [5 empty] | 57 |  | 4.9 |  | 8.2 |  | 28 |  |  |  | 178 |  |  |  |  | 24б |  |  | 0.5 |  | 11.38 |  | 3220
2024-05-02 |  |  |  | 127 |  | 3898 |  | 9б |  |  | 4 |  |  | 28.3 | [5 empty] | 5б.8 |  | 5 |  | 8.1 |  | 27.9 |  |  |  | 173 |  |  |  |  | 241 |  |  | о |  | 11.б5 |  | 321б
Об.05.2024 |  |  |  | 132 |  | 4950 |  | 9б |  |  | 4 |  |  | 2б.7 | [5 empty] | 54.8 |  | 4.7 |  | 8.1 |  | 27.б |  |  |  | 179 |  |  |  |  | 244 |  |  | 0.5 |  | 11.47 |  | 3091
Об.05.2024 |  |  |  | 133 |  | 4704 |  | 95 |  |  | 5 |  |  | 2б.2 | [5 empty] | 55 |  | 4.4 |  | 7.9 |  | 27.8 |  |  |  | 178 |  |  |  |  | 237 |  |  | 1 |  | 11.78 |  | 3094
2024-05-11 |  |  |  | 137 |  | 4б17 |  | 9б |  |  | 4 |  |  | 28 | [5 empty] | 5б.9 |  | 4.5 |  | 8.2 |  | 27.7 |  |  |  | 175 |  |  |  |  | 23б |  |  | 1 |  | 11.б7 |  | 3134
2024-05-11 |  |  |  | 138 |  | 5421 |  | 96 |  |  | 4 |  |  | . 9 . | [5 empty] | 54.5 54.1 |  | 4.4 4.7 |  | 7.9 8.5 |  | 27.8 t 183 27.7 185 | [8 empty] | 249 237 |  |  | 1 1 |  | 12.25 11.6 |  | 3113 3175
2024-05-15 |  |  |  | 143 |  | 3509 |  | 96 |  |  | 4
2024-05-16 |  |  |  | 144 |  | 4738 |  | 96 |  |  | 4 |  |  | 26.3 | [5 empty] | 55.5 |  | 4.5 |  | 8.2 |  | 27.8 |  |  |  | 193 |  |  |  |  | 241 |  |  | 1 |  | 10.91 |  | 3137
2024-05-18 |  |  |  | 148 |  | 4703 |  | 96 |  |  | 4 |  |  | 27.6 | [5 empty] | 55.4 |  | 4.6 |  | 7.7 |  | 27.2 |  |  |  | 174 |  |  |  |  | 229 |  |  | 1 |  | 12.75 |  | 3231
2024-05-19 |  |  |  | 150 |  | 3776 |  | 96 |  |  | 4 |  |  | 26.1 | [5 empty] | 54.6 |  | 4.3 |  | 8 |  | 27.2 |  |  |  | 181 |  |  |  |  | 221 |  |  | 1 |  | 12.57 |  | 3238
2024-05-21 |  |  |  | 155 |  | 3537 |  | 96 |  |  | 4 |  |  | 27.6 | [5 empty] | 56.9 |  | 4.6 |  | 8.2 |  | 27.2 |  |  |  | 175 |  |  |  |  | 227 |  |  | 1 |  | 12.76 |  | 3222
2024-05-22 |  |  |  | 156 |  | 3815 |  | 95 |  |  | 5 |  |  | 27.9 | [5 empty] | 54.8 |  | 4.5 |  | 7.8 |  | 27.2 |  |  |  | 171 |  |  |  |  | 240 |  |  | 1 |  | 12.8 |  | 3232
2024-05-24 |  |  |  | 161 |  | 4716 |  | 95 |  |  | 5 |  |  | 27.7 | [5 empty] | 56.4 |  | 4.8 |  | 8.2 |  | 27.2 |  |  |  | 177 |  |  |  |  | 237 |  |  | 1.5 |  | 10.89 |  | 3255
2024-05-25 |  |  |  | 163 |  | 3457 |  | 96 |  |  | 4 |  |  | 28.4 | [5 empty] | 56.1 |  | 4.7 |  | 8.1 |  | 27.2 |  |  |  | 179 |  |  |  |  | 222 |  |  | 1 |  | 11.45 |  | 3162
2024-05-26 |  |  |  | 165 |  | 3130 |  | 95 |  |  | 5 |  |  | 27.4 | [5 empty] | 57 |  | 4.6 |  | 8 |  | 27.2 |  |  |  | 179 |  |  |  |  | 232 |  |  | 0.5 |  | 10.61 |  | 3195
2024-05-28 |  |  |  | 167 |  | 4033 |  | 95 |  |  | 5 |  |  | 26.8 | [5 empty] | 56.5 |  | 4.7 |  | 8.3 |  | 27.2 |  |  |  | 173 |  |  |  |  | 226 |  |  | о |  | 11.79 |  | 3206
2024-05-29 |  |  |  | 169 |  | 5657 |  | 96 |  |  | 4 |  |  | 28.1 | [5 empty] | 55.8 |  | 4.6 |  | 7.8 |  | 27.2 |  |  |  | 181 |  |  |  |  | 239 |  |  | 0.5 |  | 11.6 |  | 3167
2024-05-30 |  |  |  | 173 |  | 2860 |  | 96 |  |  | 4 |  |  | 28.1 | [5 empty] | 56.6 |  | 4.6 |  | 8 |  | 27.3 |  |  |  | 170 |  |  |  |  | 229 |  |  | 0.5 |  | 12.28 |  | 3187
2024-06-01 |  |  |  | 176 |  | 5184 |  | 95 |  |  | 5 |  |  | 27.5 | [5 empty] | 54.2 |  | 4.6 |  | 8.1 |  | 27.4 |  |  |  | 176 |  |  |  |  | 217 |  |  | 0.5 |  | 14.07 |  | 3172
2024-06-01 |  |  |  | 177 |  | 4564 |  | 95 |  |  | 5 |  |  | 26.3 | [5 empty] | 53 |  | 4.5 |  | 7.7 |  | 27.6 |  |  |  | 172 |  |  |  |  | 213 |  |  | 1 |  | 13.77 |  | 3163
2024-06-04 |  |  |  | 181 |  | 3550 |  | 96 |  |  | 4 |  |  | 27.5 | [5 empty] | 54.2 |  | 4.7 |  | 8.1 |  | 27.6 |  |  |  | 170 |  |  |  |  | 223 |  |  | 1 |  | 11.07 |  | 3272
2024-06-05 |  |  |  | 182 |  | 4956 |  | 95 |  |  | 5 |  |  | 27.7 | [5 empty] | 53.7 |  | 4.8 |  | 8.3 |  | 27.7 |  |  |  | 169 |  |  |  |  | 216 |  |  | 1 |  | 11.02 |  | 3185
2024-06-06 |  |  |  | 186 |  | 3341 |  | 96 |  |  | 4 |  |  | 25.5 | [5 empty] | 56.2 |  | 4.5 |  | 8.1 |  | 27.5 |  |  |  | 175 |  |  |  |  | 226 |  |  | 1 |  | 12.5 |  | 3166
2024-06-08 |  |  |  | 190 |  | 4313 |  | 96 |  |  | 4 |  |  | 25.8 | [5 empty] | 54.4 |  | 4.5 |  | 7.9 |  | 27.5 |  |  |  | 179 |  |  |  |  | 240 |  |  | 1 |  | 11.99 |  | 3192
2024-06-09 |  |  |  | 192 |  | 5646 |  | 95 |  |  | 5 |  |  | 26 | [5 empty] | 53.7 |  | 4.4 |  | 8 |  | 27.5 |  |  |  | 179 |  |  |  |  | 232 |  |  | 0.5 |  | 11.99 |  | 3179
2024-06-11 |  |  |  | 195 |  | 4838 |  | 95 |  |  | 5 |  |  | 26.4 | [5 empty] | 52.6 |  | 4.5 |  | 8.2 |  | 27.5 |  |  |  | 179 |  |  |  |  | 234 |  |  | 1 |  | 12.69 |  | 3179
2024-06-13 |  |  |  | 198 |  | 6040 |  | 95 |  |  | 5 |  |  | 28.7 | [5 empty] | 56.7 |  | 4.7 |  | 8 |  | 27.5 |  |  |  | 176 |  |  |  |  | 225 |  |  | 1.5 |  | 12.57 |  | 3229
2024-06-15 |  |  |  | 202 |  | 5657 |  | 95 |  |  | 5 |  |  | 25.8 | [5 empty] | 53.4 |  | 4.5 |  | 7.7 |  | 27.6 |  |  |  | 176 |  |  |  |  | 230 |  |  | 0.5 |  | 12.29 |  | 3278
2024-06-17 |  |  |  | 207 |  | 5060 |  | 95 |  |  | 5 |  |  | 26.4 | [5 empty] | 55.6 |  | 4.5 |  | 7.8 |  | 27.6 |  |  |  | 172 |  |  |  |  | 230 |  |  | 1.5 |  | 12.09 |  | 3307
2024-06-19 |  |  |  | 208 |  | 5334 |  | 96 |  |  | 4 |  |  | 26 | [5 empty] | 54.3 |  | 4.4 |  | 8 |  | 27.7 |  |  |  | 170 |  |  |  |  | 228 |  |  | 1 |  | 11.89 |  | 3326
2024-06-20 |  |  |  | 210 |  | 4117 |  | 96 |  |  | 4 |  |  | 27.3 | [5 empty] | 55.7 |  | 4.7 |  | 8.1 |  | 27.7 |  |  |  | 176 |  |  |  |  | 231 |  |  | 1.5 |  | 12.19 |  | 3348
2024-06-22 |  |  |  | 214 |  | 3588 |  | 96 |  |  | 4 |  |  | 26.5 | [5 empty] | 53.4 |  | 4.7 |  | 8.1 |  | 27.7 |  |  |  | 185 |  |  |  |  | 240 |  |  | 1.5 |  | 12.38 |  | 3295
2024-06-24 |  |  |  | 215 |  | 4771 |  | 95 |  |  | 5 |  |  | 26.2 | [5 empty] | 56.2 |  | 4.6 |  | 8.1 |  | 27.7 |  |  |  | 184 |  |  |  |  | 228 |  |  | 1 |  | 12.5 |  | 3253
2024-06-26 |  |  |  | 220 |  | 5125 |  | 96 |  |  | 4 |  |  | 27.5 | [5 empty] | 53.6 |  | 5 |  | 7.9 |  | 27.7 |  |  |  | 181 |  |  |  |  | 236 |  |  | 0.5 |  | 12.2 |  | 3216
2024-06-27 |  |  |  | 221 |  | 4620 |  | 95 |  |  | 5 |  |  | 26.9 | [5 empty] | 53.8 |  | 4.7 |  | 8.3 |  | 27.7 |  |  |  | 180 |  |  |  |  | 238 |  |  | 1 |  | 12.8 |  | 3251
2024-06-29 |  |  |  | 225 |  | 5213 |  | 95 |  |  | 5 |  |  | 27.7 | [5 empty] | 55.1 |  | 4.8 |  | 8 |  | 27.7 |  |  |  | 173 |  |  |  |  | 220 |  |  | 1 |  | 12.87 |  | 3286
2024-07-01 |  |  |  | 229 |  | 4817 |  | 95 |  |  | 5 |  |  | 27.1 | [5 empty] | 53.1 |  | 4.9 |  | 7.9 |  | 28 |  |  |  | 181 |  |  |  |  | 226 |  |  | 0.5 |  | 12.86 |  | 3249
2024-07-02 |  |  |  | 231 |  | 4510 |  | 96 |  |  | 4 |  |  | 28 | [5 empty] | 54.3 |  | 4.8 |  | 8.1 |  | 27.9 |  |  |  | 177 |  |  |  |  | 236 |  |  | 1 |  | 12.85 |  | 3282
2024-07-05 |  |  |  | 236 |  | 3496 |  | 95 |  |  | 5 |  |  | 28.4 | [5 empty] | 55 |  | 4.7 |  | 8.1 |  | 27.9 |  |  |  | 186 |  |  |  |  | 233 |  |  | 1 |  | 13.25 |  | 3175
2024-07-05 |  |  |  | 237 |  | 3812 |  | 96 |  |  | 4 |  |  | 27 | [5 empty] | 53 |  | 4.7 |  | 7.6 |  | 28.1 |  |  |  | 192 |  |  |  |  | 249 |  |  | 1 |  | 13.69 |  | 3192
2024-07-08 |  |  |  | 242 |  | 4335 |  | 96 |  |  | 4 |  |  | 27.3 | [5 empty] | 55.5 |  | 4.8 |  | 8.1 |  | 28 |  |  |  | 183 |  |  |  |  | 229 |  |  | 1.5 |  | 12.73 |  | 3276
2024-07-08 |  |  |  | 243 |  | 4712 |  | 96 |  |  | 4 |  |  | 26.3 | [5 empty] | 53 |  | 4.5 |  | 7.8 |  | 28 |  |  |  | 171 |  |  |  |  | 231 |  |  | 1.5 |  | 12.55 |  | 3205
2024-07-11 |  |  |  | 248 |  | 4378 |  | 96 |  |  | 4 |  |  | 29 | [5 empty] | 54.9 |  | 4.7 |  | 8 |  | 27.9 |  |  |  | 188 |  |  |  |  | 238 |  |  | 1 |  | 13.8 |  | 3163
2024-07-11 |  |  |  | 249 |  | 4583 |  | 95 |  |  | 5 |  |  | 28.2 | [5 empty] | 54.8 |  | 4.7 |  | 8.1 |  | 27.9 |  |  |  | 182 |  |  |  |  | ·236 |  |  | 1.5 |  | 13.16 |  | 3193
2024-07-15 |  |  |  | 255 |  | 5057 |  | 95 |  |  | 5 |  |  | 28.3 | [5 empty] | 53.9 |  | 4.9 |  | 8.1 |  | 27.9 |  |  |  | 171 |  |  |  |  | 224 |  |  | 0.5 |  | 11.04 |  | 3389
2024-07-15 |  |  |  | 256 |  | 4441 |  | 95 |  |  | 5 |  |  | 26.8 | [5 empty] | 55.3 |  | 4.7 |  | 8.1 |  | 28 |  |  |  | 174 |  |  |  |  | 227 |  |  | 1.5 |  | 11.12 |  | 3337
"f'\ А ... .._А А |  |  |  | "'"" |  | r'"""IA'"7 |  | n� |  |  | - · 1: |  |  | ">n • | [5 empty] | "'"' .,, |  | 11 о" |  | 70 |  | ?7 R · |  |  |  | on |  |  |  |  | 'J R |  |  | 1 |  | 11.7 |  | :ПR
2024-07-18 |  |  |  | 261 |  | 4311 |  | 96 |  |  | 4 |  |  | б --.о | [5 empty] | 56.4 |  | 4.6 |  | 8.1 |  | 27 |  |  | 1 |  | 188 |  |  |  | 237 |  |  | 2.5 |  | 11.28 | 3238
2024-07-21 |  |  |  | 266 |  | 5799 |  | 95 |  |  | 5 | [8 empty] | 52.2 |  | 4.9 |  | 7.7 |  | 27.9 |  |  |  |  | 168 |  |  |  | 206 |  |  | 1 |  | 10.89 | 3230
2024-07-23 |  |  |  | 270 |  | 4079 |  | 96 |  |  | 4 |  |  | 28 | [5 empty] | 54.4 |  | 4.8 |  | 7.9 |  | 28 |  |  | 175 | [5 empty] | 236 |  |  | 0.5 |  | 11.38 | 3224
2024-07-25 |  |  |  | 274 |  | 4326 |  | 95 |  |  | 5 |  |  | 28.9 | [5 empty] | 56.7 |  | 5.4 |  | 8.3 |  | 27.9 |  |  | 169 | [5 empty] | 226 |  |  | 0.5 |  | 10.39 | 3230
2024-07-26 |  |  |  | 276 |  | 4085 |  | 95 |  |  | 5 |  |  | 27.3 | [5 empty] | 53.9 |  | 4.6 |  | 7.9 |  | 28.1 |  |  | 174 | [5 empty] | 226 |  |  | 0.5 |  | 11.09 | 3238
2024-07-27 |  |  |  | 278 |  | 3366 |  | 96 |  |  | 4 |  |  | 26.9 | [5 empty] | 54 |  | 4.8 |  | 8 |  | 28 |  |  | 172 | [5 empty] | 226 |  |  | о |  | 10.51 | 3267
2024-07-29 |  |  |  | 283 |  | 4238 |  | 95 |  |  | 5 |  |  | 28.6 | [5 empty] | 53.2 |  | 5 |  | 7.9 |  | 28 |  |  | 173 | [5 empty] | 236 |  |  | 1 |  | 11.11 | 3336
2024-07-30 |  |  |  | 285 |  | 5021 |  | 96 |  |  | 4 |  |  | 27.9 | [5 empty] | 53.2 |  | 4.9 |  | 7.9 |  | 28.1 |  |  | 174 | [5 empty] | 216 |  |  | 1 |  | 11.85 | 3302
2024-07-31 |  |  |  | 290 |  | 4181 |  | 96 |  |  | 4 |  |  | 27.8 | [5 empty] | 52 |  | 4.7 |  | 7.7 |  | 28.1 |  |  | 172 | [5 empty] | 221 |  |  | 1.5 |  | 11.38 | 3338
2024-08-03 |  |  |  | 294 |  | 5416 |  | 96 |  |  | 4 |  |  | 26.2 | [5 empty] | 52 |  | 4.6 |  | 7.8 |  | 28.1 |  |  | 180 | [5 empty] | 234 |  |  | 1 |  | 12.29 | 3297
2024-08-04 |  |  |  | 300 |  | 4723 |  | 96 |  |  | 4 |  |  | 27.5 | [5 empty] | 52.2 |  | 4.8 |  | 7.8 |  | 28.1 |  |  | 170 | [5 empty] | 237 |  |  | 2.5 |  | 12.06 | 3282
2024-08-05 |  |  |  | 301 |  | 3687 |  | 95 |  |  | 5 |  |  | 26.7 | [5 empty] | 52 |  | 4.6 |  | 7.8 |  | 28 |  |  | 189 | [5 empty] | 243 |  |  | 1.5 |  | 12.99 | 3367
2024-08-07 |  |  |  | 306 |  | 3219 |  | 95 |  |  | 5 |  |  | 26.9 | [5 empty] | 51.9 |  | 4.8 |  | 7.6 |  | 28.1 |  |  | 175 | [5 empty] | 231 |  |  | 0.5 |  | 12.29 | 3344
2024-08-08 |  |  |  | 307 |  | 5810 |  | 95 |  |  | 5 |  |  | 28.6 | [5 empty] | 53.2 |  | 5.2 |  | 7.8 |  | 28 |  |  | 170 | [5 empty] | 224 |  |  | 1 |  | 13.25 | 3287
2024-08-10 |  |  |  | 313 |  | 5707 |  | 95 |  |  | 5 |  |  | 28 | [5 empty] | 52.5 |  | 4.9 |  | 7.9 |  | 28.2 |  |  | 167 | [5 empty] | 221 |  |  | 1.5 |  | 10.1 | 3348
2024-08-12 |  |  |  | 319 |  | 4378 |  | 96 |  |  | 4 |  |  | 28.2 | [5 empty] | 55.4 |  | 5 |  | 8.4 |  | 28.1 |  |  | 160 | [5 empty] | 223 |  |  | 1 |  | 10.29 | 3278
2024-08-12 |  |  |  | 320 |  | 5017 |  | 95 |  |  | 5 |  |  | 29.4 | [5 empty] | 53.9 |  | 5.4 |  | 8.2 |  | 28.3 |  |  | 168 | [5 empty] | 218 |  |  | о |  | 10.78 | 3335
2024-08-14 |  |  |  | 322 |  | 4028 |  | 95 |  |  | 5 |  |  | 29.2 | [5 empty] | 55 |  | 5.3 |  | 8.2 |  | 28.3 |  |  | 173 | [5 empty] | 221 |  |  | 1 |  | 11.88 | 3306
2024-08-15 |  |  |  | 324 |  | 4319 |  | 95 |  |  | 5 |  |  | 28.5 | [5 empty] | 52.5 |  | 5.3 |  | 8.1 |  | 28.1 |  |  | 170 | [5 empty] | 225 |  |  | 0.5 |  | 11.49 | 3284
2024-08-16 |  |  |  | 329 |  | 2045 |  | 96 |  |  | 4 |  |  | 28.4 | [5 empty] | 53.8 |  | 5.2 |  | 8.2 |  | 28.4 |  |  | 176 | [5 empty] | 223 |  |  | 1.5 |  | 10.61 | 3437
2024-08-18 |  |  |  | 333 |  | 4249 |  | 95 |  |  | 5 |  |  | 28.7 | [5 empty] | 55 |  | 5.2 |  | 8.2 |  | 28.2 |  |  | 177 | [5 empty] | 232 |  |  | 1.5 |  | 10.7 | 3322
2024-08-19 |  |  |  | 334 |  | 3489 |  | 96 |  |  | 4 |  |  | 29.4 | [5 empty] | 55.2 |  | 5.2 |  | 7.9 |  | 28.2 |  |  | 162 | [5 empty] | 213 |  |  | 1.5 |  | 10.72 | 3367
2024-08-20 |  |  |  | 337 |  | 4563 |  | 96 |  |  | 4 |  |  | 27.7 | [5 empty] | 53.3 |  | 4.9 |  | 8.4 |  | 28.2 |  |  | 172 | [5 empty] | 224 |  |  | 0.5 |  | 10.59 | 3385
2024-08-22 |  |  |  | 340 |  | 4866 |  | 95 |  |  | 5 |  |  | 28.6 | [5 empty] | 53.7 |  | 5 |  | 8.2 |  | 28.3 |  |  | 177 | [5 empty] | 231 |  |  | о |  | 9.5 | 3411
2024-08-23 |  |  |  | 342 |  | 5370 |  | 96 |  |  | 4 |  |  | 28.8 | [5 empty] | 54.4 |  | 5.1 |  | 8.1 |  | 28.2 |  |  | 175 | [5 empty] | 223 |  |  | 0.5 |  | 10.88 | 3262
2024-08-25 |  |  |  | 348 |  | 4266 |  | 95 |  |  | 5 |  |  | 28.7 | [5 empty] | 54.1 |  | 5.3 |  | 8 |  | 28.2 |  |  | 170 | [5 empty] | 227 |  |  | о |  | 8.89 | 3407
2024-08-26 |  |  |  | 349 |  | 4698 |  | 96 |  |  | 4 |  |  | 29.5 | [5 empty] | 54.2 |  | 5.3 |  | 8.3 |  | 28.3 |  |  | 177 | [5 empty] | 235 |  |  | 1 |  | 10.43 | 3316
2024-08-28 |  |  |  | 353 |  | 4570 |  | 96 |  |  | 4 |  |  | 29.8 | [5 empty] | 56.2 |  | 5.1 |  | 8.2 |  | 28.2 |  |  | 163 | [5 empty] | 219 |  |  | 0.5 |  | 11.03 | 3260
2024-08-31 |  |  |  | 359 |  | 4507 |  | 96 |  |  | 4 |  |  | 28.5 | [5 empty] | 54.6 |  | 4.8 |  | 7.8 |  | 28.3 |  |  | 173 | [5 empty] | 227 |  |  | 1.5 |  | 10.6 | 3297
2024-09-02 |  |  |  | 362 |  | 5062 |  | 96 |  |  | 4 |  |  | 28.6 | [5 empty] | 53 |  | 5.2 |  | 8.4 |  | 28.3 |  |  | 173 | [5 empty] | 227 |  |  | 0.5 |  | 10.71 | 3333
2024-09-03 |  |  |  | 365 |  | 4717 |  | 96 |  |  | 4 |  |  | 29.3 | [5 empty] | 55.3 |  | 5.2 |  | 8.4 |  | 28.3 |  |  | 173 | [5 empty] | 233 |  |  | 1 |  | 11.7 | 3360
2024-09-05 |  |  |  | 368 |  | 4334 |  | 95 |  |  | 5 |  |  | 27.8 | [5 empty] | 53.8 |  | 4.9 |  | 7.9 |  | 28.3 |  |  | 176 | [5 empty] | 229 |  |  | 1 |  | 11.9 | 3262
2024-09-06 |  |  |  | 370 |  | 4960 |  | 96 |  |  | 4 |  |  | 28.3 | [5 empty] | 53.7 |  | 5.1 |  | 8.2 |  | 28.2 |  |  | 171 | [5 empty] | 226 |  |  | 1 |  | 9.9 | 3351
2024-09-09 |  |  |  | 375 |  | 3561 |  | 95 |  |  | 5 |  |  | 28.6 | [5 empty] | 54.9 |  | 5 |  | 8.1 |  | 28.2 |  |  | 179 | [5 empty] | 228 |  |  | 1 |  | 10.8 | 3377
2024-09-09 |  |  |  | 376 |  | 3725 |  | 96 |  |  | 4 |  |  | 28 | [5 empty] | 54 |  | 5.1 |  | 8 |  | 28.1 |  |  | 175 | [5 empty] | 228 |  |  | 1 |  | 10.69 | 3397
2024-09-12 |  |  |  | 382 |  | 6039 |  | 96 |  |  | 4 |  |  | 28.3 | [5 empty] | 54 |  | 5 |  | 8.1 |  | 28.2 |  |  | 175 | [5 empty] | 238 |  |  | 0.5 |  | 11.41 | 3368
2024-09-13 |  |  |  | 384 |  | 5338 |  | 96 |  |  | 4 |  |  | 28.4 | [5 empty] | 53.1 |  | 5 |  | 7.8 |  | 28.1 |  |  | 172 | [5 empty] | 205 |  |  | 1 |  | 11.39 | 3426
2024-09-15 |  |  |  | 388 |  | 4210 |  | 95 |  |  | 5 |  |  | 28.3 | [5 empty] | 54.3 |  | 5.2 |  | 7.8 |  | 28.2 |  |  | 179 | [5 empty] | 228 |  |  | 1 |  | 11.19 | 3404
2024-09-17 |  |  |  | 392 |  | 3981 |  | 96 |  |  | 4 |  |  | 28 | [5 empty] | 55.6 |  | 5.1 |  | 8.2 |  | 28.2 |  |  | 182 | [5 empty] | 239 |  |  | 0.5 |  | 11.5 | 3321
2024-09-18 |  |  |  | 395 |  | 4112 |  | 95 |  |  | 5 |  |  | 28 | [5 empty] | 55.2 |  | 5.2 |  | 8.3 |  | 28.2 |  |  | 173 | [5 empty] | 214 |  |  | 1 |  | 11.33 | 3375
2024-09-20 |  |  |  | 399 |  | 3509 |  | 96 |  |  | 4 |  |  | 28.6 | [5 empty] | 55 |  | 5.3 |  | 8.2 |  | 28.2 |  |  | 174 | [5 empty] | 226 |  |  | 1 |  | 10.9 | 3221
""14 nn |  | '"'n"'A | • • |  |  | ?l:'?"'t |  | n.: |  |  | • А' |  |  | ..,n "' | [5 empty] | к::.: " |  | " о- |  | о |  | ">О |  |  | 1 7 | [5 empty] | ') | <; |  | nо; |  | QA | - |  | "t"tA4
2024-09-13 |  |  |  | 405 |  | 4085 |  | 96 |  |  | 4 |  |  | - |  |  |  |  | 9 | 56.9 |  | 5.2 |  | 8.5 |  | 28.:? |  |  | 1 |  |  |  | 191 |  | 249 |  |  | 0.5 |  | 10.99 |  | 3354
2024-09-26 |  |  |  | 413 |  | 4319 |  | 96 |  |  | 4 |  |  | ," | [5 empty] | 53 |  | 4.7 |  | 8.3 |  | 28.� | [6 empty] | 197 |  | 243 |  |  | 0.5 |  | 11.3 |  | 3440
2024-09-26 |  |  |  | 414 |  | 5380 |  | 95 |  |  | 5 |  |  | 28.4 | [5 empty] | 54.2 |  | 4.7 |  | 8.3 |  | 28.3 |  |  | 189 | [5 empty] | 238 |  |  | 0.5 |  | 12.1 |  | 3465
2024-09-29 |  |  |  | 420 |  | 3944 |  | 95 |  |  | 5 |  |  | 28 | [5 empty] | 54 |  | 4.8 |  | 7.6 |  | 28.6 |  |  | 203 | [5 empty] | 254 |  |  | 1 |  | 11.65 |  | 3625
2024-10-02 |  |  |  | 427 |  | 1604 |  | 96 |  |  | 4 |  |  | 28.2 | [5 empty] | 54.6 |  | 4.8 |  | 7.9 |  | 27.3 |  |  | 200 | [5 empty] | 254 |  |  | 0.5 |  | 10.09 |  | 3505
2024-10-03 |  |  |  | 428 |  | 3200 |  | 96 |  |  | 4 |  |  | 28.9 | [5 empty] | 55.4 |  | 4.7 |  | 8 |  | 28 |  |  | 185 | [5 empty] | 239 |  |  | 1 |  | 10.9 |  | 3399
2024-10-05 |  |  |  | 433 |  | 3508 |  | 96 |  |  | 4 |  |  | 29.9 | [5 empty] | 55.7 |  | 5.1 |  | 8.4 |  | 27.8 |  |  | 169 | [5 empty] | 224 |  |  | 1.5 |  | 10.38 |  | 3324
2024-10-05 |  |  |  | 435 |  | 3912 |  | 95 |  |  | 5 |  |  | 28.5 | [5 empty] | 54.9 |  | 5.1 |  | 8.2 |  | 27.7 |  |  | 181 | [5 empty] | 237 |  |  | 1.5 |  | 10.68 |  | 3394
2024-10-09 |  |  |  | 437 |  | 4606 |  | 95 |  |  | 5 |  |  | 29.2 | [5 empty] | 53.4 |  | 4.8 |  | 8.3 |  | 27.8 |  |  | 172 | [5 empty] | 231 |  |  | 1 |  | 11.39 |  | 3437
2024-10-09 |  |  |  | 438 |  | 3360 |  | 96 |  |  | 4 |  |  | 29.6 | [5 empty] | 57 |  | 5 |  | 8.2 |  | 27.9 |  |  | 184 | [5 empty] | 231 |  |  | 0.5 |  | 10.88 |  | 3257
2024-10-12 |  |  |  | 443 |  | 4916 |  | 96 |  |  | 4 |  |  | 28.5 | [5 empty] | 56.3 |  | 4.6 |  | 8.2 |  | 27.9 |  |  | 181 | [5 empty] | 229 |  |  | 1 |  | 9.7 |  | 3273
2024-10-14 |  |  |  | 445 |  | 4244 |  | 96 |  |  | 4 |  |  | 28 | [5 empty] | 57 |  | 4.8 |  | 8.3 |  | 27.8 |  |  | 181 | [5 empty] | 226 |  |  | 1 |  | 9.69 |  | 3286
2024-10-15 |  |  |  | 447 |  | 4317 |  | 96 |  |  | 4 |  |  | 29 | [5 empty] | 56.8 |  | 4.6 |  | 8.1 |  | 27.9 |  |  | 179 | [5 empty] | 227 |  |  | 0.5 |  | 10.9 |  | 3166
2024-10-19 |  |  |  | 453 |  | 4725 |  | 96 |  |  | 4 |  |  | 28 | [5 empty] | 57 |  | 4.9 |  | 8 |  | 27.5 |  |  | 183 | [5 empty] | 229 |  |  | 0.5 |  | 11.3 |  | 3222
2024-10-21 |  |  |  | 456 |  | 5094 |  | 95 |  |  | 5 |  |  | 27.4 | [5 empty] | 57.1 |  | 4.7 |  | 8.1 |  | 27.7 |  |  | 191 | [5 empty] | 237 |  |  | 2.5 |  | 11.19 |  | 3344
2024-10-22 |  |  |  | 459 |  | 2154 |  | 95 |  |  | 5 |  |  | 26.8 | [5 empty] | 56.9 |  | 4.5 |  | 8.2 |  | 27.4 |  |  | 189 | [5 empty] | 242 |  |  | 1 |  | 12.15 |  | 3247
2024-10-25 |  |  |  | 464 |  | 5378 |  | 95 |  |  | 5 |  |  | 25.6 | [5 empty] | 54.9 |  | 4.6 |  | 8.3 |  | 27.1 |  |  | 186 | [5 empty] | 233 |  |  | 0.5 |  | 11.5 |  | 3261
2024-10-29 |  |  |  | 470 |  | 3782 |  | 96 |  |  | 4 |  |  | 27.2 | [5 empty] | 55.6 |  | 4.7 |  | 8 |  | 27.2 |  |  | 185 | [5 empty] | 237 |  |  | 1.5 |  | 10.5 |  | 3157
2024-10-30 |  |  |  | 472 |  | 4668 |  | 95 |  |  | 5 |  |  | 27.1 | [5 empty] | 56.1 |  | 4.7 |  | 8.2 |  | 27.3 |  |  | 188 | [5 empty] | 238 |  |  | 2 |  | 10.4 |  | 3248
2024-11-02 |  |  |  | 480 |  | 3660 |  | 96 |  |  | 4 |  |  | 28.2 | [5 empty] | 55.6 |  | 4.9 |  | 8.1 |  | 27.2 |  |  | 170 | [5 empty] | 221 |  |  | 1 |  | 11.89 |  | 3123
2024-11-04 |  |  |  | 483 |  | 4672 |  | 95 |  |  | 5 |  |  | 28.2 | [5 empty] | 56.5 |  | 4.9 |  | 7.9 |  | 27.4 |  |  | 176 | [5 empty] | 230 |  |  | 0.5 |  | 11.79 |  | 3151
2024-11-07 |  |  |  | 486 |  | 4706 |  | 96 |  |  | 4 |  |  | 28.6 | [5 empty] | 55.8 |  | 4.8 |  | 8.2 |  | 27.5 |  |  | 177 | [5 empty] | 235 |  |  | 1.5 |  | 12.19 |  | 3135
2024-11-10 |  |  |  | 489 |  | 5270 |  | 96 |  |  | 4 |  |  | 28.3 | [5 empty] | 56.4 |  | 4.7 |  | 8.1 |  | 27.5 |  |  | 183 | [5 empty] | 228 |  |  | 1 |  | 11.18 |  | 3180
2024-11-13 |  |  |  | 491 |  | 4909 |  | 96 |  |  | 4 |  |  | 27.6 | [5 empty] | 57 |  | 4.6 |  | 8.1 |  | 27.1 |  |  | 178 | [5 empty] | 228 |  |  | 1 |  | 11.3 |  | 3165
2024-11-16 |  |  |  | 496 |  | 3706 |  | 95 |  |  | 5 |  |  | 27 | [5 empty] | 57 |  | 4.8 |  | 8.4 |  | 27.1 |  |  | 171 | [5 empty] | 216 |  |  | 1.5 |  | 12.4 |  | 3062
2024-11-19 |  |  |  | 502 |  | 3039 |  | 96 |  |  | 4 |  |  | 29 | [5 empty] | 56.9 |  | 4.9 |  | 8 |  | 27.2 |  |  | 172 | [5 empty] | 235 |  |  | 1 |  | 11.99 |  | 3199
2024-11-21 |  |  |  | 506 |  | 2570 |  | 95 |  |  | 5 |  |  | 28.7 | [5 empty] | 57 |  | 4.8 |  | 8.1 |  | 27.2 |  |  | 172 | [5 empty] | 223 |  |  | 1.5 |  | 12.95 |  | 3048
2024-11-23 |  |  |  | 508 |  | 4139 |  | 96 |  |  | 4 |  |  | 29 | [5 empty] | 56.8 |  | 4.8 |  | 8 |  | 27.3 |  |  | 188 | [5 empty] | 240 |  |  | 1.5 |  | 11.7 |  | 3179
2024-11-25 |  |  |  | 513 |  | 3105 |  | 95 |  |  | 5 |  |  | 27 | [5 empty] | 56.5 |  | 4.3 |  | 8 |  | 27.2 |  |  | 190 | [5 empty] | 236 |  |  | 1.5 |  | 12 |  | 3344
2024-11-27 |  |  |  | 516 |  | 3084 |  | 96 |  |  | 4 |  |  | 28.8 | [5 empty] | 57 |  | 4.9 |  | 8.1 |  | 27.2 |  |  | 186 | [5 empty] | 232 |  |  | 1 |  | 13.4 |  | 3182
2024-11-27 |  |  |  | 518 |  | 1070 |  | 95 |  |  | 5 |  |  | 25.7 | [5 empty] | 55.8 |  | 4.7 |  | 8.2 |  | 26.6 |  |  | 261 | [5 empty] | 310 |  |  | 0.5 |  | 5.5 |  | 3756
2024-11-30 |  |  |  | 522 |  | 3832 |  | 95 |  |  | 5 |  |  | 28.3 | [5 empty] | 55.9 |  | 4.5 |  | 8.1 |  | 27.2 |  |  | 184 | [5 empty] | 234 |  |  | 1.5 |  | 13.37 |  | 3212
2024-12-02 |  |  |  | 526 |  | 3799 |  | 95 |  |  | 5 |  |  | 26.9 | [5 empty] | 56 |  | 4.9 |  | 8.5 |  | 26.7 |  |  | 239 | [5 empty] | 285 |  |  | 2 |  | 4.4 |  | 3853
2024-12-06 |  |  |  | 530 |  | 3401 |  | 95 |  |  | 5 |  |  | 27.1 | [5 empty] | 55.3 |  | 4.7 |  | 8.5 |  | 26.7 |  |  | 240 | [5 empty] | 282 |  |  | 1 |  | 4.97 |  | 3849
2024-12-09 |  |  |  | 532 |  | 2965 |  | 95 |  |  | 5 |  |  | 25.4 | [5 empty] | 55.4 |  | 4.6 |  | 8.3 |  | 26.6 |  |  | 243 | [5 empty] | 287 |  |  | 1 |  | 5.19 |  | 3820
2024-12-11 |  |  |  | 535 |  | 4003 |  | 95 |  |  | 5 |  |  | 26.2 | [5 empty] | 56.1 |  | 4.9 |  | 8.3 |  | 26.8 |  |  | 239 | [5 empty] | 289 |  |  | 0.5 |  | 5.19 |  | 3742
2024-12-15 |  |  |  | 538 |  | 3992 |  | 96 |  |  | 4 |  |  | 25.7 | [5 empty] | 56.6 |  | 4.6 |  | 8.3 |  | 26.8 |  |  | 240 | [5 empty] | 290 |  |  | 0.5 |  | 4.98 |  | 3688
2024-12-19 |  |  |  | 542 |  | 5028 |  | 95 |  |  | 5 |  |  | 26.4 | [5 empty] | 56 |  | 4.8 |  | 8.3 |  | 27 |  |  | 248 | [5 empty] | 295 |  |  | 1 |  | 5.18 |  | 3796
2024-12-24 |  |  |  | 548 |  | 3387 |  | 95 |  |  | 5 |  |  | 26.2 | [5 empty] | 56.6 |  | 4.7 |  | 8.3 |  | 27 |  |  | 236 | [5 empty] | 287 |  |  | 0.5 |  | 5.09 |  | 3783
2024-12-26 |  |  |  | 551 |  | 3178 |  | 95 |  |  | 5 |  |  | 26.4 | [5 empty] | 55.7 |  | 4.7 |  | 8.2 |  | 27 |  |  | 234 | [5 empty] | 278 |  |  | 0.5 |  | 5.39 |  | 3901
2024-12-29 |  |  |  | 556 |  | 5687 |  | 95 |  |  |  |  | 5 | 30 | [5 empty] | 57 |  | 5.3 |  | 8.5 |  | 27.1 |  |  | 162 | [5 empty] | 205 |  |  | 0.5 |  | 12.53 |  | 3112
"2n 1 "1 ..,n")A |  |  |  | :1:"7 |  | ")"),;Q |  | or:; |  |  | r:; |  |  | ""'),; |  |  |  |  | "l | с;,; а |  | 44 |  | 'R ,; |  | '),; о |  |  |  |  | " |  | ')4д |  | ?Яо:; |  |  | 1 | . | 4.Я |  | ::!R02
| 1!4.01.2025 |  |  | 3 |  | 1339 |  | 95 |  |  | 5 |  |  | 7 •.3 | [5 empty] | 56.8 |  | 5 |  | 8.1 |  | 26S 1 234 | [8 empty] | 281 |  |  | 1 |  | 4.7 |  | 3850
| 2025-01-18 |  |  | 6 |  | 2183 |  | 95 |  |  | 5 | [8 empty] | 54.9 |  | 4.6 |  | 8.2 |  | 1 26. 233 | [8 empty] | 285 |  |  | 1 |  | 4.5 |  | 3746
| 2025-01-23 |  |  | 10 |  | 4141 |  | 96 |  |  | 4 |  |  | 24.9 | [5 empty] | 57 |  | 4.7 |  | 8.3 |  | 26.9 |  |  |  | 237 |  |  |  |  | 283 |  |  | 1 |  | 5.7 |  | 3767
| 2025-01-29 |  |  | 16 |  | 4241 |  | 96 |  |  | 4 |  |  | 25.2 | [5 empty] | 56.7 |  | 4.6 |  | 8.4 |  | 26.8 |  |  |  | 238 |  |  |  |  | 283 |  |  | 1.5 |  | 5.5 |  | 3724
| 2025-02-02 |  |  | 18 |  | 3460 |  | 95 |  |  | 5 |  |  | 26 | [5 empty] | 56.9 |  | 4.5 |  | 7.9 |  | 27 |  |  |  | 239 |  |  |  |  | 280 |  |  | 0.5 |  | 5.08 |  | 3694
| 2025-02-07 |  |  | 23 |  | 3301 |  | 95 |  |  | 5 |  |  | 25 | [5 empty] | 56.9 |  | 4.5 |  | 8 |  | 26.7 |  |  |  | 240 |  |  |  |  | 278 |  |  | 0.5 |  | 5.49 |  | 3778
| 2025-02-12 |  |  | 26 |  | 3431 |  | 95 |  |  | 5 |  |  | 26.2 | [5 empty] | 56.7 |  | 4.7 |  | 7.9 |  | 26.6 |  |  |  | 238 |  |  |  |  | 282 |  |  | о |  | 5.1 |  | 3834
| 2025-02-14 |  |  | 29 |  | 2797 |  | 96 |  |  | 4 |  |  | 26.4 | [5 empty] | 56.8 |  | 4.9 |  | 8.2 |  | 26.6 |  |  |  | 239 |  |  |  |  | 286 |  |  | 0.5 |  | 4.48 |  | 3753
| 2025-02-18 |  |  | 33 |  | 3047 |  | 96 |  |  | 4 |  |  | 27.7 | [5 empty] | 56.9 |  | 5 |  | 8.1 |  | 26.5 |  |  |  | 240 |  |  |  |  | 288 |  |  | 2 |  | 5.09 |  | 3811
| 2025-02-22 |  |  | 37 |  | 4586 |  | 96 |  |  | 4 |  |  | 25.6 | [5 empty] | 54.8 |  | 4.7 |  | 8.3 |  | 26.5 |  |  |  | 232 |  |  |  |  | 266 |  |  | 1 |  | 5.51 |  | 3838
| 2025-02-27 |  |  | 42 |  | 3167 |  | 96 |  |  | 4 |  |  | 26.2 | [5 empty] | 55.6 |  | 4.8 |  | 8.3 |  | 26.3 |  |  |  | 234 |  |  |  |  | 281 |  |  | 1 |  | 5.29 |  | 3883
| 2025-03-02 |  |  | 45 |  | 1715 |  | 95 |  |  | 5 |  |  | 25.6 | [5 empty] | 53.6 |  | 4.8 |  | 8.4 |  | 26.7 |  |  |  | 178 |  |  |  |  | 220 |  |  | 2 |  | 15.37 |  | 3092
| 2025-03-03 |  |  | 47 |  | 2291 |  | 95 |  |  | 5 |  |  | 26.6 | [5 empty] | 56.6 |  | 5 |  | 8.4 |  | 26.3 |  |  |  | 231 |  |  |  |  | 272 |  |  | 1 |  | 4.9 |  | 3802
| 2025-03-06 |  |  | 51 |  | 3751 |  | 95 |  |  | 5 |  |  | 26.4 | [7 empty] | 4.5 |  |  |  | 26.8 |  |  |  | 186 |  |  |  |  | 230 |  |  | 0.5 |  | 13.67 |  | 3362
| 2025-03-09 |  |  | 57 |  | 2627 |  | 95 |  |  | 5 |  |  | 27.7 | [7 empty] | 4.9 |  |  |  | 26.8 |  |  |  | 183 |  |  |  |  | 238 |  |  | 0.5 |  | 14.73 |  | 3169
| 2025-03-12 |  |  | 61 |  | 4008 |  | 95 |  |  | 5 |  |  | 26.7 | [7 empty] | 4.6 |  |  |  | 26.7 |  |  |  | 176 |  |  |  |  | 232 |  |  | 1.5 |  | 14.89 |  | 3283
| 2025-03-15 |  |  | 65 |  | 3299 |  | 96 |  |  | 4 |  |  | 27 | [7 empty] | 4.5 |  |  |  | 26.7 |  |  |  | 173 |  |  |  |  | 215 |  |  | 0.5 |  | 14.16 |  | 3333
| 2025-03-18 |  |  | 68 |  | 4735 |  | 95 |  |  | 5 |  |  | 26.9 | [7 empty] | 4.7 |  |  |  | 26.6 |  |  |  | 177 |  |  |  |  | 231 |  |  | 1 |  | 14.64 |  | 3308
| 2025-03-21 |  |  | 72 |  | 2753 |  | 95 |  |  | 5 |  |  | 27 | [7 empty] | 4.8 |  |  |  | 26.6 |  |  |  | 185 |  |  |  |  | 234 |  |  | 1 |  | 15.13 |  | 3249
| 2025-03-24 |  |  | 77 |  | 4839 |  | 95 |  |  | 5 |  |  | 26.4 | [7 empty] | 4.6 |  |  |  | 26.6 |  |  |  | 177 |  |  |  |  | 224 |  |  | 1 |  | 15.45 |  | 3198
| 2025-03-27 |  |  | 80 |  | 4086 |  | 95 |  |  | 5 |  |  | 27 | [7 empty] | 4.4 |  |  |  | 26.7 |  |  |  | 184 |  |  |  |  | 235 |  |  | 1 |  | 14.51 |  | 3286
| 2025-03-30 |  |  | 85 |  | 2942 |  | 95 |  |  | 5 |  |  | 27.1 | [7 empty] | 4.4 |  |  |  | 27 |  |  |  | 190 |  |  |  |  | 237 |  |  | 0.5 |  | 14.46 |  | 3321
Руководитель службы качества
ОП ООО «Цементум Центр» (п. Ферзиково)
''fll:t, Дремина Ю.А.
't- с.
#"Ц МЕНТУМ о
" -"ЕНТР" s,
) ) е(цЕМЕНТУМ
ОПООО «Цементум Центр» (п. Ферзиково) Россия, 249803, Калужская область,
Ферзиковский район, деревня Бронцы, ул. Гагарина 1
Тел.: +7 (495) 745-71-31 - www.cementum.ru
ОГРН 1165022050720, ИНН 5022050558
Результаты химического анализа портландцемента типа ЦЕМ 1 класса прочности 42.5 быстротвердеющий Портландцемент ЦЕМ 1 42,5Б ГОСТ 31108 - 2020
Апрель 2024 г. - Март 2025 г.
Дата производства |  |  |  |  | Номер партии | Химический состав
[6 empty] | п.п.п |  |  | Нераств оримый остаток |  |  | Si02 |  |  |  | Аl2Оз |  |  |  |  | Fе2Оз |  | СаО |  | MgO |  | SОз |  |  |  |  | К2О |  | Na20 |  |  | Хлор- ион, (СП |  | СаОсв |  | Na20 экв
[6 empty] | О/о |  |  | О/о |  |  | О/о |  |  |  | О/о |  |  |  |  | О/о |  | О/о |  | О/о |  | О/о |  |  |  |  | О/о |  | О/о |  |  | О/о |  | О/о |  | О/о
2024-04-03 |  |  |  |  | 81 | 2.94 |  |  | 0.44 |  |  | 19.08 |  |  |  | 4.61 |  |  |  |  | 3.30 |  | 64.32 |  | 1.06 |  | 2.92 |  |  |  |  | 0.69 |  | 0.07 |  |  | 0.03 |  | 1.06 |  | 0.52
2024-04-06 |  |  |  |  | 85 | 3.14 |  |  | 0.66 |  |  | 19.01 |  |  |  | 4.63 |  |  |  |  | 3.30 |  | 64.58 |  | 1.06 |  | 3.08 |  |  |  |  | 0.72 |  | 0.08 |  |  | 0.03 |  | 1.56 |  | 0.55
2024-04-09 |  |  |  |  | 90 | 3.20 |  |  | 0.57 |  |  | 19.07 |  |  |  | 4.67 |  |  |  |  | 3.38 |  | 64.55 |  | 1.08 |  | 2.92 |  |  |  |  | 0.73 |  | 0.07 |  |  | 0.03 |  | 1.55 |  | 0.55
2024-04-09 |  |  |  |  | 91 | 3.15 |  |  | 0.53 |  |  | 19.13 |  |  |  | 4.65 |  |  |  |  | 3.32 |  | 64.50 |  | 1.09 |  | 2.91 |  |  |  |  | 0.69 |  | 0.07 |  |  | 0.03 |  | 1.36 |  | 0.52
2024-04-11 |  |  |  |  | 93 | 2.80 |  |  | 0.62 |  |  | 19.17 |  |  |  | 4.65 |  |  |  |  | 3.30 |  | 64.54 |  | 1.16 |  | 3.01 |  |  |  |  | 0.69 |  | 0.07 |  |  | 0.03 |  | 1.33 |  | 0.52
2024-04-11 |  |  |  |  | 94 | 3.03 |  |  | 0.55 |  |  | 19.09 |  |  |  | 4.64 |  |  |  |  | 3.30 |  | 64.35 |  | 1.14 |  | 3.22 |  |  |  |  | 0.72 |  | 0.07 |  |  | 0.03 |  | 1.34 |  | 0.54
2024-04-15 |  |  |  |  | 99 | 3.07 |  |  | 0.55 |  |  | 19.13 |  |  |  | 4.63 |  |  |  |  | 3.27 |  | 64.37 |  | 1.15 |  | 3.00 |  |  |  |  | 0.72 |  | 0.07 |  |  | 0.03 |  | 1.17 |  | 0.54
2024-04-15 |  |  |  |  | 100 | 3.19 |  |  | 0.74 |  |  | 19.11 |  |  |  | 4.63 |  |  |  |  | 3.27 |  | 64.43 |  | 1.15 |  | 2.99 |  |  |  |  | 0.71 |  | 0.07 |  |  | 0.03 |  | 1.17 |  | 0.54
2024-04-18 |  |  |  |  | 105 | 3.24 |  |  | 0.56 |  |  | 19.11 |  |  |  | 4.63 |  |  |  |  | 3.26 |  | 64.48 |  | 1.14 |  | 2.96 |  |  |  |  | 0.71 |  | 0.07 |  |  | 0.03 |  | 1.41 |  | 0.54
2024-04-18 |  |  |  |  | 106 | 3.39 |  |  | 0.59 |  |  | 18.96 |  |  |  | 4.60 |  |  |  |  | 3.23 |  | 64.30 |  | 1.13 |  | 3.05 |  |  |  |  | 0.70 |  | 0.07 |  |  | 0.03 |  | 1.29 |  | 0.53
2024-04-21 |  |  |  |  | 109 | 3.17 |  |  | 0.66 |  |  | 19.05 |  |  |  | 4.63 |  |  |  |  | 3.24 |  | 64.35 |  | 1.20 |  | 3.10 |  |  |  |  | 0.69 |  | 0.07 |  |  | 0.03 |  | 1.30 |  | 0.52
2024-04-23 |  |  |  |  | 113 | 3.22 |  |  | 0.56 |  |  | 19.08 |  |  |  | 4.63 |  |  |  |  | 3.24 |  | 64.39 |  | 1.21 |  | 2.98 |  |  |  |  | 0.68 |  | 0.08 |  |  | 0.03 |  | 1.11 |  | 0.53
2024-04-25 |  |  |  |  | 116 | 3.43 |  |  | 0.63 |  |  | 19.08 |  |  |  | 4.64 |  |  |  |  | 3.25 |  | 64.64 |  | 1.25 |  | 3.21 |  |  |  |  | 0.68 |  | 0.08 |  |  | 0.03 |  | 1.29 |  | 0.53
2024-04-26 |  |  |  |  | 117 | 3.04 |  |  | 0.54 |  |  | 19.05 |  |  |  | 4.64 |  |  |  |  | 3.27 |  | 64.44 |  | 1.23 |  | 3.05 |  |  |  |  | 0.67 |  | 0.08 |  |  | 0.03 |  | 1.37 |  | 0.52
2024-04-28 |  |  |  |  | 119 | 3.11 |  |  | 0.60 |  |  | 19.06 |  |  |  | 4.63 |  |  |  |  | 3.25 |  | 64.42 |  | 1.19 |  | 3.00 |  |  |  |  | 0.69 |  | 0.08 |  |  | 0.03 |  | 1.39 |  | 0.53
2024-04-29 |  |  |  |  | 121 | 3.25 |  |  | 0.60 |  |  | 19.09 |  |  |  | 4.65 |  |  |  |  | 3.28 |  | 64.46 |  | 1.22 |  | 3.03 |  |  |  |  | 0.70 |  | 0.07 |  |  | 0.03 |  | 1.32 |  | 0.53
2024-05-01 |  |  |  |  | 126 | 3.19 |  |  | 0.53 |  |  | 19.10 |  |  |  | 4.66 |  |  |  |  | 3.26 |  | 64.38 |  | 1.21 |  | 3.07 |  |  |  |  | 0.71 |  | 0.08 |  |  | 0.03 |  | 1.30 |  | 0.55
2024-05-02 |  |  |  |  | 127 | 3.22 |  |  | 0.58 |  |  | 19.08 |  |  |  | 4.67 |  |  |  |  | 3.25 |  | 64.40 |  | 1.23 |  | 2.93 |  |  |  |  | 0.70 |  | 0.08 |  |  | 0.03 |  | 1.59 |  | 0.54
2024-05-06 |  |  |  |  | 132 | 3.20 |  |  | 0.57 |  |  | 19.08 |  |  |  | 4.66 |  |  |  |  | 3.22 |  | 64.46 |  | 1.29 |  | 2.96 |  |  |  |  | 0.70 |  | 0.08 |  |  | 0.03 |  | 1.43 |  | 0.54
2024-05-06 |  |  |  |  | 133 | 3.04 |  |  | 0.62 |  |  | 19.07 |  |  |  | 4.66 |  |  |  |  | 3.22 |  | 64.44 |  | 1.30 |  | 3.09 |  |  |  |  | 0.70 |  | 0.08 |  |  | 0.03 |  | 1.55 |  | 0.54
2024-05-11 |  |  |  |  | 137 | 3.23 |  |  | 0.59 |  |  | 19.06 |  |  |  | 4.64 |  |  |  |  | 3.25 |  | 63.97 |  | 1.27 |  | 3.02 |  |  |  |  | 0.69 |  | 0.08 |  |  | 0.03 |  | 1.51 |  | 0.53
2024-05-11 |  |  |  |  | 138 | 3.10 |  |  | 0.72 |  |  | 19.09 |  |  |  | 4.64 |  |  |  |  | 3.25 |  | 63.99 |  | 1.27 |  | 2.99 |  |  |  |  | 0.70 |  | 0.08 |  |  | 0.02 |  | 1.33 |  | 0.54
2024-05-15 |  |  |  |  | 143 | 3.13 |  |  | 0.48 |  |  | 19.20 |  |  |  | 4.67 |  |  |  |  | 3.30 |  | 64.54 |  | 1.26 |  | 2.99 |  |  |  |  | 0.69 |  | 0.08 |  |  | 0.03 |  | 1.22 |  | 0.53
2024-05-16 |  |  |  |  | 144 | 2.98 |  |  | 0.60 |  |  | 19.12 |  |  |  | 4.63 |  |  |  |  | 3.26 |  | 64.48 |  | 1.23 |  | . 2.88 |  |  |  |  | 0.68 |  | 0.08 |  |  | 0.03 |  | 1.06 |  | 0.53
·. : 18.05.2024 |  |  |  |  | 148 | ·3·,16 |  |  | 0.56 |  |  | 19.02 |  |  |  | 4.62 |  |  |  |  | 3.23 |  | 64.41 |  | 1;24 . |  | 2.95 |  |  |  |  | 0.69 |  | ·0.08 |  |  | 0.03 |  | 1.08 |  | 0.53
!9.05.2024 |  |  |  |  | 150 | 3.23 |  |  | 0.46 |  |  | 19.02 |  |  | 1 |  | 4.62 |  |  |  | 3.23 |  | 64.40 |  | 1.24 |  | - " 3.00 |  |  |  |  | 0.70 |  | 0.08 |  |  | 0.03 |  | 1.09 |  | 0.54
2024-05-21 |  |  |  |  | 155 | 3.25 |  |  | 0.61 |  |  | 19.09 |  |  |  |  | '4.62 |  |  |  | 3.22 |  | 64.41 |  | 1.24 | [6 empty] | 0.71 |  | 0.08 |  |  | 0.03 |  | 1.39 |  | 0.55
2024-05-22 |  |  |  |  | 156 | 3.28 |  |  | 0.68 |  |  | 18.98 |  |  |  |  | 4.60 |  |  |  | 3.21 |  | 64.27 |  | 1.20 | [6 empty] | 0.70 |  | 0.07 |  |  | 0.03 |  | 1.28 |  | 0.53
2024-05-24 |  |  |  |  | 161 | 2.99 |  |  | 0.54 |  |  | 19.11 |  |  |  |  | 4.64 |  |  |  | 3.25 |  | 64.48 |  | 1.23 |  | 2.98 |  |  |  |  | 0.71 |  | 0.08 |  |  | 0.03 |  | 1.22 |  | 0.55
2024-05-25 |  |  |  |  | 163 | 2.93 |  |  | 0.45 |  |  | 19.17 |  |  |  |  | 4.68 |  |  |  | 3.32 |  | 64.93 |  | 1.23 |  | 2.86 |  |  |  |  | 0.71 |  | 0.08 |  |  | 0.03 |  | 1.65 |  | 0.55
2024-05-26 |  |  |  |  | 165 | 3.12 |  |  | 0.53 |  |  | 19.04 |  |  |  |  | 4.64 |  |  |  | 3.26 |  | 64.55 |  | 1.20 |  | 2.85 |  |  |  |  | 0.69 |  | 0.08 |  |  | 0.03 |  | 1.39 |  | 0.53
2024-05-28 |  |  |  |  | 167 | 3.03 |  |  | 0.54 |  |  | 19.02 |  |  |  |  | 4.61 |  |  |  | 3.26 |  | 64.26 |  | 1.18 |  | 3.04 |  |  |  |  | 0.67 |  | 0.07 |  |  | 0.03 |  | 0.99 |  | 0.51
2024-05-29 |  |  |  |  | 169 | 3.10 |  |  | 0.46 |  |  | 19.15 |  |  |  |  | 4.66 |  |  |  | 3.29 |  | 64.80 |  | 1.23 |  | 3.01 |  |  |  |  | 0.68 |  | 0.08 |  |  | 0.03 |  | 1.10 |  | 0.53
2024-05-30 |  |  |  |  | 173 | 3.23 |  |  | 0.49 |  |  | 19.03 |  |  |  |  | 4.61 |  |  |  | 3.23 |  | 64.44 |  | 1.20 |  | 3.02 |  |  |  |  | 0.68 |  | 0.08 |  |  | 0.03 |  | 1.09 |  | 0.53
2024-06-01 |  |  |  |  | 176 | 3.10 |  |  | 0.66 |  |  | 19.00 |  |  |  |  | 4.61 |  |  |  | 3.21 |  | 64.46 |  | 1.19 |  | 2.92 |  |  |  |  | 0.70 |  | 0.08 |  |  | 0.03 |  | 1.38 |  | 0.54
2024-06-01 |  |  |  |  | 177 | 3.07 |  |  | 0.68 |  |  | 18.98 |  |  |  |  | 4.60 |  |  |  | 3.22 |  | 64.34 |  | 1.19 |  | 2.91 |  |  |  |  | 0.69 |  | 0.08 |  |  | 0.03 |  | 1.30 |  | 0.53
2024-06-04 |  |  |  |  | 181 | 3.29 |  |  | 0.55 |  |  | 19.11 |  |  |  |  | 4.64 |  |  |  | 3.20 |  | 64.39 |  | 1.23 |  | 3.07 |  |  |  |  | 0.71 |  | 0.08 |  |  | 0.03 |  | 1.24 |  | 0.55
2024-06-05 |  |  |  |  | 182 | 3.12 |  |  | 0.57 |  |  | 18.94 |  |  |  |  | 4.60 |  |  |  | 3.24 |  | 64.19 |  | 1.18 |  | 2.86 |  |  |  |  | 0.64 |  | 0.07 |  |  | 0.03 |  | 1.12 |  | 0.49
2024-06-06 |  |  |  |  | 186 | 3.24 |  |  | 0.55 |  |  | 19.00 |  |  |  |  | 4.62 |  |  |  | 3.24 |  | 64.48 |  | 1.21 |  | 2.97 |  |  |  |  | 0.68 |  | 0.08 |  |  | 0.03 |  | 1.54 |  | 0.53
2024-06-08 |  |  |  |  | 190 | 3.21 |  |  | 0.78 |  |  | 18.97 |  |  |  |  | 4.62 |  |  |  | 3.22 |  | 64.29 |  | 1.24 |  | 3.05 |  |  |  |  | 0.69 |  | 0.08 |  |  | 0.03 |  | 1.56 |  | 0.53
2024-06-09 |  |  |  |  | 192 | 2.99 |  |  | 0.62 |  |  | 18.90 |  |  |  |  | 4.60 |  |  |  | 3.23 |  | 64.11 |  | 1.20 |  | 2.98 |  |  |  |  | 0.68 |  | 0.08 |  |  | 0.03 |  | 1.30 |  | 0.53
2024-06-11 |  |  |  |  | 195 | 3.26 |  |  | 0.71 |  |  | 19.03 |  |  |  |  | 4.62 |  |  |  | 3.21 |  | 64.21 |  | 1.21 |  | 2.95 |  |  |  |  | 0.70 |  | 0.08 |  |  | 0.03 |  | 1.32 |  | 0.54
2024-06-13 |  |  |  |  | 198 | 3.32 |  |  | 0.64 |  |  | 18.98 |  |  |  |  | 4.63 |  |  |  | 3.21 |  | 64.44 |  | 1.20 |  | 2.91 |  |  |  |  | 0.69 |  | 0.07 |  |  | 0.03 |  | 1.53 |  | 0.52
2024-06-15 |  |  |  |  | 202 | 3.27 |  |  | 0.59 |  |  | 18.89 |  |  |  |  | 4.61 |  |  |  | 3.20 |  | 64.23 |  | 1.20 |  | 2.97 |  |  |  |  | 0.68 |  | 0.07 |  |  | 0.03 |  | 1.69 |  | 0.52
2024-06-17 |  |  |  |  | 207 | 3.18 |  |  | 0.54 |  |  | 18.91 |  |  |  |  | 4.59 |  |  |  | 3.20 |  | 64.04 |  | 1.19 |  | 2.97 |  |  |  |  | 0.68 |  | 0.07 |  |  | 0.03 |  | 1.20 |  | 0.52
2024-06-19 |  |  |  |  | 208 | 3.34 |  |  | 0.66 |  |  | 19.00 |  |  |  |  | 4.62 |  |  |  | 3.23 |  | 64.44 |  | 1.22 |  | 3.07 |  |  |  |  | 0.69 |  | 0.08 |  |  | 0.03 |  | 1.45 |  | 0.53
2024-06-20 |  |  |  |  | 210 | 3.56 |  |  | 0.56 |  |  | 19.03 |  |  |  |  | 4.63 |  |  |  | 3.24 |  | 64.59 |  | 1.22 |  | 3.08 |  |  |  |  | 0.70 |  | 0.07 |  |  | 0.03 |  | 1.49 |  | 0.53
2024-06-22 |  |  |  |  | 214 | 2.98 |  |  | 0.54 |  |  | 19.15 |  |  |  |  | 4.65 |  |  |  | 3.23 |  | 64.49 |  | 1.22 |  | 3.10 |  |  |  |  | 0.69 |  | 0.07 |  |  | 0.03 |  | 1.73 |  | 0.52
2024-06-24 |  |  |  |  | 215 | 3.17 |  |  | 0.65 |  |  | 19.11 |  |  |  |  | 4.66 |  |  |  | 3.24 |  | 64.74 |  | 1.23 |  | 3.09 |  |  |  |  | 0.70 |  | 0.08 |  |  | 0.03 |  | 1.37 |  | 0.54
2024-06-26 |  |  |  |  | 220 | 3.10 |  |  | 0.56 |  |  | 19.16 |  |  |  |  | 4.66 |  |  |  | 3.22 |  | 64.60 |  | 1.23 |  | 2.98 |  |  |  |  | 0.69 |  | 0.08 |  |  | 0.03 |  | 1.31 |  | 0.53
2024-06-27 |  |  |  |  | 221 | 3.22 |  |  | 0.59 |  |  | 19.01 |  |  |  |  | 4.64 |  |  |  | 3.21 |  | 64.24 |  | 1.20 |  | 2.89 |  |  |  |  | 0.69 |  | 0.07 |  |  | 0.03 |  | 1.53 |  | 0.52
2024-06-29 |  |  |  |  | 225 | 3.14 |  |  | 0.55 |  |  | 19.10 |  |  |  |  | 4.65 |  |  |  | 3.21 |  | 64.23 |  | 1.22 |  | 2.96 |  |  |  |  | 0.68 |  | 0.08 |  |  | 0.03 |  | 1.00 |  | 0.53
2024-07-01 |  |  |  |  | 229 | 3.05 |  |  | 0.51 |  |  | 19.10 |  |  |  |  | 4.68 |  |  |  | 3.24 |  | 64.40 |  | 1.22 |  | 2.81 |  |  |  |  | 0.69 |  | 0.08 |  |  | 0.03 |  | 1.35 |  | 0.53
2024-07-02 |  |  |  |  | 231 | 3.25 |  |  | 0.61 |  |  | 19.15 |  |  |  |  | 4.66 |  |  |  | 3.24 |  | 64.48 |  | 1.24 |  | 3.01 |  |  |  |  | 0.70 |  | 0.08 |  |  | 0.03 |  | 1.40 |  | 0.54
2024-07-05 |  |  |  |  | 236 | 3.44 |  |  | 0.63 |  |  | 18.96 |  |  |  |  | 4.64 |  |  |  | 3.24 |  | 64.41 |  | 1.18 |  | 2.91 |  |  |  |  | 0.68 |  | 0.08 |  |  | 0.03 |  | 1.30 |  | 0.53
2024-07-05 |  |  |  |  | 237 | 3.34 |  |  | 0.58 |  |  | 18.96 |  |  |  |  | 4.63 |  |  |  | 3.24 |  | 64.22 |  | 1.19 |  | 2.97 |  |  |  |  | 0.68 |  | 0.08 |  |  | 0.03 |  | 1.24 |  | 0.53
2024-07-08 |  |  |  |  | 242 | 2.98 |  |  | 0.52 |  |  | 19.26 |  |  |  |  | 4.70 |  |  |  | 3.28 |  | 64.92 |  | 1.23 |  | 3.01 |  |  |  |  | 0.70 |  | 0.08 |  |  | 0.03 |  | 1.82 |  | 0.54
2024-07-08 |  |  |  |  | 243 | 2.87 |  |  | 0.60 |  |  | 19.19 |  |  |  |  | 4.68 |  |  |  | 3.26 |  | 64.59 |  | 1.23 |  | 3.05 |  |  |  |  | 0.69 |  | 0.08 |  |  | 0.03 |  | 1.66 |  | 0.53
2024-07-11 |  |  |  |  | 248 | 3.04 |  |  | 0.50 |  |  | 19.02 |  |  |  |  | 4.65 |  |  |  | 3.22 |  | 64.36 |  | 1.21 |  | 2.85 |  |  |  |  | 0.67 |  | 0.08 |  |  | 0.03 |  | 1.72 |  | 0.52
2024-07-11 |  |  |  |  | 249 | 3.07 |  |  | 0.55 |  |  | 19.00 |  |  |  |  | 4.63 |  |  |  | 3.22 |  | 64.25 |  | 1.23 |  | '2.95 |  |  |  |  | 0.67 |  | 0.09 |  |  | 0.03 |  | 1.21 |  | 0.53
2024-07-15 |  |  |  |  | 255 | 3.33 |  |  | 0.74 |  |  | 19.20 |  |  |  |  | 4.65 |  |  |  | 3.27 |  | 64.70 |  | 1.22 |  | 3.03 |  |  |  |  | 0.73 |  | 0.10 |  |  | 0.03 |  | 1.03 |  | 0.58
2024-07-15 |  |  |  |  | 256 | 3.25 |  |  | 0.58 |  |  | 19.08 |  |  |  |  | 4.64 |  |  |  | 3.23 |  | 64.37 |  | 1.22 |  | 2.97 |  |  |  |  | 0.72 |  | 0.10 |  |  | 0.03 |  | 1.27 |  | 0.57
2024-07-18 |  |  |  |  | 260 | 3.18 |  |  | 0.52 |  |  | 19.11 |  |  |  |  | 4.66 |  |  |  | 3.22 |  | 64.34 |  | 1.26 |  | 3.10 |  |  |  |  | 0.75 |  | 0.11 |  |  | 0.03 |  | 0.97 |  | 0.60
2024-07-18 |  |  |  |  | 261 | 3.02 |  |  | 0.49 |  |  | 19.14 |  |  |  |  | 4.66 |  |  |  | 3.22 |  | 64.41 |  | 1.25 |  | 3.09 |  |  |  |  | 0.74 |  | 0.11 |  |  | 0.03 |  | 1.07 |  | 0.60
2024-07-21 |  |  |  |  | 266 | 3.37 |  |  | 0.62 |  |  | 19.01 |  |  |  |  | 4.63 |  |  |  | 3.25 |  | 64.13 |  | 1.14 |  | 2.81 |  |  |  |  | 0.74 |  | 0.11 |  |  | 0.03 |  | 1.22 |  | 0.60
2024-07-23 |  |  |  |  | 270 | 3.18 |  |  | 0.51 |  |  | 19.13 |  |  |  |  | 4.67 |  |  |  | 3.24 |  | 64.43 |  | 1.23 |  | 2.99 |  |  |  |  | 0.77 |  | 0.12 |  |  | 0.03 |  | 1.47 |  | 0.63
2024-07-25 |  |  |  |  | 274 | 2.97 |  |  | 0.38 |  |  | 19.08 |  |  |  |  | 4.65 |  |  |  | 3.26 |  | 64.28 |  | 1.20 |  | 2.88 |  |  |  |  | 0.77 |  | 0.11 |  |  | 0.03 |  | 1.56 |  | 0.62
2024-07-26 |  |  |  |  | 276 | 3.19 |  |  | 0.61 |  |  | 19.14 |  |  |  |  | 4.68 |  |  |  | 3.26 |  | 64.40 |  | 1.24 |  | 3.05 |  |  |  |  | 0.75 |  | 0.11 |  |  | 0.03 |  | 1.53 |  | 0.60
2024-07-27 |  |  |  |  | 278 | 3.26 |  |  | 0.51 |  |  | 19.06 |  |  |  |  | 4.65 |  |  |  | 3.24 |  | 64.19 |  | 1.24 |  | 3.07 |  |  |  |  | 0.74 |  | 0.11 |  |  | 0.03 |  | ·1.30 |  | 0.60
2024-07-29 |  |  |  |  | 283 | 3.71 |  |  | 0.62 |  |  | 19.09 |  |  |  |  | 4.63 |  |  |  | 3.23 |  | 64.35 |  | 1.23 |  | 3.13 |  |  |  |  | 0.75 |  | 0.11 |  |  | 0.03 |  | 1.45 |  | 0.60
2024-07-30 |  |  |  |  | 285 | 3.54 |  |  | 0.53 |  |  | 19.21 |  |  |  |  | 4.67 |  |  |  | 3.27 |  | 64.67 |  | 1.24 |  | 3.05 |  |  |  |  | 0.78 |  | 0.11 |  |  | 0.03 |  | 1.50 |  | 0.62
- 31.07.2024 |  |  |  |  | 290 | :3 | 52 |  | -0.47 |  |  | 19.09 |  |  |  |  | ·-· 4:.65 |  |  |  | :..3.24 |  | 64.20 |  | ,З:.25 |  | . ,З.05 |  |  |  |  | 0.79 |  | 0.12 |  |  | 0.04 |  | 1.38 |  | .0.64
t ..''
.03.08.2024 |  |  |  |  | 294 | 3.51 |  |  | 0.57 |  |  | 19.21 |  |  | 1 |  |  | 4.66 |  |  | 3.28 |  | 64.53 |  | 1.26 |  | - | "11) , |  |  |  | 0.82 |  | 0.14 |  |  | 0.04 |  | 1.79 |  | 0.68
2024-08-04 |  |  |  |  | 300 | 3.17 |  |  | 0.57 |  |  | 19.14 | [5 empty] | 4.65 |  |  | 3.25 |  | 64.22 |  | 1.26 | [6 empty] | 0.81 |  | 0.13 |  |  | 0.04 |  | 1.36 |  | 0.66
2024-08-05 |  |  |  |  | 301 | 3.49 |  |  | 0.39 |  |  | 19.07 |  |  |  | 4.64 |  |  |  |  | 3.24 |  | 64.27 |  | 1.22 |  | 3.03 |  |  |  |  | 0.79 |  | 0.12 |  |  | 0.04 |  | 1.76 |  | 0.64
2024-08-07 |  |  |  |  | 306 | 3.42 |  |  | 0.60 |  |  | 19.02 |  |  |  | 4.62 |  |  |  |  | 3.23 |  | 64.25 |  | 1.17 |  | 2.83 |  |  |  |  | 0.77 |  | 0.11 |  |  | 0.04 |  | 1.64 |  | 0.62
2024-08-08 |  |  |  |  | 307 | 3.07 |  |  | 0.39 |  |  | 19.09 |  |  |  | 4.64 |  |  |  |  | 3.23 |  | 64.24 |  | 1.19 |  | 3.00 |  |  |  |  | 0.79 |  | 0.13 |  |  | 0.04 |  | 1.39 |  | 0.65
2024-08-10 |  |  |  |  | 313 | 3.35 |  |  | 0.44 |  |  | 19.08 |  |  |  | 4.63 |  |  |  |  | 3.23 |  | 64.33 |  | 1.18 |  | 3.08 |  |  |  |  | 0.77 |  | 0.11 |  |  | 0.04 |  | 1.39 |  | 0.62
2024-08-12 |  |  |  |  | 319 | 3.12 |  |  | 0.43 |  |  | 19.11 |  |  |  | 4.62 |  |  |  |  | 3.25 |  | 64.28 |  | 1.16 |  | 3.01 |  |  |  |  | 0.75 |  | 0.10 |  |  | 0.03 |  | 1.33 |  | 0.59
2024-08-12 |  |  |  |  | 320 | 3.22 |  |  | 0.45 |  |  | 19.11 |  |  |  | 4.63 |  |  |  |  | 3.25 |  | 64.15 |  | 1.17 |  | 2.96 |  |  |  |  | 0.75 |  | 0.10 |  |  | 0.03 |  | 1.27 |  | 0.59
2024-08-14 |  |  |  |  | 322 | 3.23 |  |  | 0.45 |  |  | 19.06 |  |  |  | 4.64 |  |  |  |  | 3.23 |  | 64.10 |  | 1.18 |  | 2.88 |  |  |  |  | 0.78 |  | 0.12 |  |  | 0.03 |  | 1.39 |  | 0.63
2024-08-15 |  |  |  |  | 324 | 3.06 |  |  | 0.42 |  |  | 19.18 |  |  |  | 4.67 |  |  |  |  | 3.25 |  | 64.46 |  | 1.24 |  | 3.03 |  |  |  |  | 0.78 |  | 0.12 |  |  | 0.03 |  | 1.26 |  | 0.63
2024-08-16 |  |  |  |  | 329 | 3.31 |  |  | 0.49 |  |  | 19.12 |  |  |  | 4.65 |  |  |  |  | 3.22 |  | 64.27 |  | 1.27 |  | 3.30 |  |  |  |  | 0.80 |  | 0.12 |  |  | 0.03 |  | 1.85 |  | 0.65
2024-08-18 |  |  |  |  | 333 | 3.11 |  |  | 0.59 |  |  | 19.06 |  |  |  | 4.63 |  |  |  |  | 3.23 |  | 64.11 |  | 1.23 |  | 3.01 |  |  |  |  | 0.77 |  | 0.13 |  |  | 0.03 |  | 1.50 |  | 0.64
2024-08-19 |  |  |  |  | 334 | 3.22 |  |  | 0.44 |  |  | 19.12 |  |  |  | 4.64 |  |  |  |  | 3.26 |  | 64.17 |  | 1.21 |  | 2.97 |  |  |  |  | 0.75 |  | 0.11 |  |  | 0.03 |  | 1.39 |  | 0.60
2024-08-20 |  |  |  |  | 337 | 3.07 |  |  | 0.39 |  |  | 19.18 |  |  |  | 4.65 |  |  |  |  | 3.24 |  | 64.40 |  | 1.21 |  | 3.03 |  |  |  |  | 0.77 |  | 0.11 |  |  | 0.03 |  | 1.27 |  | 0.62
2024-08-22 |  |  |  |  | 340 | 3.30 |  |  | 0.49 |  |  | 19.07 |  |  |  | 4.64 |  |  |  |  | 3.23 |  | 64.34 |  | 1.22 |  | 3.15 |  |  |  |  | 0.78 |  | 0.12 |  |  | 0.03 |  | 1.77 |  | 0.63
2024-08-23 |  |  |  |  | 342 | 3.27 |  |  | 0.68 |  |  | 19.30 |  |  |  | 4.67 |  |  |  |  | 3.25 |  | 64.78 |  | 1.25 |  | 3.30 |  |  |  |  | 0.79 |  | 0.12 |  |  | 0.03 |  | 1.69 |  | 0.64
2024-08-25 |  |  |  |  | 348 | 3.42 |  |  | 0.41 |  |  | 18.94 |  |  |  | 4.61 |  |  |  |  | 3.22 |  | 64.21 |  | 1.18 |  | 2.97 |  |  |  |  | 0.78 |  | 0.12 |  |  | 0.03 |  | 1.79 |  | 0.63
2024-08-26 |  |  |  |  | 349 | 3.20 |  |  | 0.43 |  |  | 19.11 |  |  |  | 4.64 |  |  |  |  | 3.24 |  | 64.40 |  | 1.18 |  | 2.94 |  |  |  |  | 0.77 |  | 0.11 |  |  | 0.03 |  | 1.47 |  | 0.62
2024-08-28 |  |  |  |  | 353 | 2.94 |  |  | 0.48 |  |  | 19.18 |  |  |  | 4.66 |  |  |  |  | 3.23 |  | 64.38 |  | 1.22 |  | 2.93 |  |  |  |  | 0.78 |  | 0.12 |  |  | 0.03 |  | 1.56 |  | 0.63
2024-08-31 |  |  |  |  | 359 | 3.14 |  |  | 0.48 |  |  | 19.08 |  |  |  | 4.62 |  |  |  |  | 3.24 |  | 64.15 |  | 1.17 |  | 2.84 |  |  |  |  | 0.75 |  | 0.10 |  |  | 0.02 |  | 1.32 |  | 0.59
2024-09-02 |  |  |  |  | 362 | 3.20 |  |  | 0.41 |  |  | 19.06 |  |  |  | 4.63 |  |  |  |  | 3.23 |  | 64.00 |  | 1.18 |  | 2.83 |  |  |  |  | 0.74 |  | 0.10 |  |  | 0.03 |  | 1.69 |  | 0.59
2024-09-03 |  |  |  |  | 365 | 3.21 |  |  | 0.46 |  |  | 19.08 |  |  |  | 4.62 |  |  |  |  | 3.20 |  | 64.05 |  | 1.21 |  | 2.91 |  |  |  |  | 0.79 |  | 0.11 1 |  |  | 0.03 |  | 1.90 |  | 0.63
2024-09-05 |  |  |  |  | 368 | 3.28 |  |  | 0.51 |  |  | 18.97 |  |  |  | 4.63 |  |  |  |  | 3.20 |  | 63.79 |  | 1.20 |  | 2.97 |  |  |  |  | 0.76 |  | 0.12 |  |  | 0.03 |  | 1.63 |  | 0.62
2024-09-06 |  |  |  |  | 370 | 3.19 |  |  | 0.43 |  |  | 19.05 |  |  |  | 4.63 |  |  |  |  | 3.21 |  | 63.88 |  | 1.20 |  | 2.98 |  |  |  |  | 0.76 |  | 0.11 |  |  | 0.03 |  | 1.62 |  | 0.61
2024-09-09 |  |  |  |  | 375 | 3.38 |  |  | 0.55 |  |  | 19.04 |  |  |  | 4.58 |  |  |  |  | 3.21 |  | 63.94 |  | 1.14 |  | 2.96 |  |  |  |  | 0.73 |  | 0.09 |  |  | 0.03 |  | 1.98 |  | 0.57
2024-09-09 |  |  |  |  | 376 | 3.33 |  |  | 0.47 |  |  | 19.02 |  |  |  | 4.60 |  |  |  |  | 3.21 |  | 63.86 |  | 1.15 |  | 2.89 |  |  |  |  | 0.74 |  | 0.10 |  |  | 0.03 |  | 1.71 |  | 0.59
2024-09-12 |  |  |  |  | 382 | 3.39 |  |  | 0.48 |  |  | 19.11 |  |  |  | 4.61 |  |  |  |  | 3.22 |  | 64.04 |  | 1.19 |  | 3.11 |  |  |  |  | 0.75 |  | 0.09 |  |  | 0.03 |  | 1.83 |  | 0.58
2024-09-13 |  |  |  |  | 384 | 3.39 |  |  | 0.55 |  |  | 19.10 |  |  |  | 4.61 |  |  |  |  | 3.24 |  | 64.02 |  | 1.14 |  | 2.90 |  |  |  |  | 0.73 |  | 0.08 |  |  | 0.03 |  | 1.70 |  | 0.56
2024-09-15 |  |  |  |  | 388 | 3.42 |  |  | 0.45 |  |  | 19.15 |  |  |  | 4.62 |  |  |  |  | 3.25 |  | 64.14 |  | 1.14 |  | 2.93 |  |  |  |  | 0.73 |  | 0.08 |  |  | 0.03 |  | 1.94 |  | 0.56
2024-09-17 |  |  |  |  | 392 | 3.10 |  |  | 0.62 |  |  | 19.05 |  |  |  | 4.59 |  |  |  |  | 3.21 |  | 63.89 |  | 1.13 |  | 2.91 |  |  |  |  | 0.73 |  | 0.08 |  |  | 0.03 |  | 1.23 |  | 0.56
2024-09-18 |  |  |  |  | 395 | 3.25 |  |  | 0.60 |  |  | 18.92 |  |  |  | 4.56 |  |  |  |  | 3.19 |  | 63.77 |  | 1.11 |  | 2.91 |  |  |  |  | 0.72 |  | 0.08 |  |  | 0.03 |  | 1.45 |  | 0.55
2024-09-20 |  |  |  |  | 399 | 3.09 |  |  | 0.41 |  |  | 19.17 |  |  |  | 4.64 |  |  |  |  | 3.24 |  | 64.35 |  | 1.16 |  | 2.79 |  |  |  |  | 0.73 |  | 0.09 |  |  | 0.03 |  | 1.44 |  | 0.57
2024-09-21 |  |  |  |  | 400 | 3.42 |  |  | 0.54 |  |  | 19.07 |  |  |  | 4.60 |  |  |  |  | 3.21 |  | 64.23 |  | 1.14 |  | 3.01 |  |  |  |  | 0.72 |  | 0.08 |  |  | 0.03 |  | 1.39 |  | 0.55
2024-09-23 |  |  |  |  | 405 | 3.31 |  |  | 0.42 |  |  | 19.05 |  |  |  | 4.59 |  |  |  |  | 3.21 |  | 64.02 |  | 1.11 |  | 2.84 |  |  |  |  | 0.72 |  | 0.07 |  |  | 0.03 |  | 1.58 |  | 0.54
2024-09-26 |  |  |  |  | 413 | 3.53 |  |  | 0.51 |  |  | 19.08 |  |  |  | 4.60 |  |  |  |  | 3.21 |  | 64.04 |  | 1.14 |  | 3.05 |  |  |  |  | 0.72 |  | 0.07 |  |  | 0.03 |  | 1.87 |  | 0.54
2024-09-26 |  |  |  |  | 414 | 3.67 |  |  | 0.51 |  |  | 19.03 |  |  |  | 4.59 |  |  |  |  | 3.20 |  | 63.98 |  | 1.15 |  | 3.11 |  |  |  |  | 0.73 |  | 0.08 |  |  | 0.03 |  | 1.76 |  | 0.56
2024-09-29 |  |  |  |  | 420 | 4.13 |  |  | 0.54 |  |  | 18.98 |  |  |  | 4.60 |  |  |  |  | 3.21 |  | 63.77 |  | 1.15 |  | 3.10 |  |  |  |  | 0.70 |  | 0.08 |  |  | 0.04 |  | 2.36 |  | 0.54
2024-10-02 |  |  |  |  | 427 | 3.46 |  |  | 0.47 |  |  | 19.13 |  |  |  | 4.62 |  |  |  |  | 3.24 |  | 64.10 |  | 1.15 |  | 2.97 |  |  |  |  | 0.68 |  | 0.07 |  |  | 0.03 |  | 1.89 |  | 0.52
2024-10-03 |  |  |  |  | 428 | 3.14 |  |  | 0.57 |  |  | 19.07 |  |  |  | 4.61 |  |  |  |  | 3.21 |  | 63.85 |  | 1.20 |  | 3.12 |  |  |  |  | 0.73 |  | 0.10 |  |  | 0.03 |  | 1.60 |  | 0.58
2024-10-05 |  |  |  |  | 433 | 2.91 |  |  | 0.50 |  |  | 19.03 |  |  |  | 4.66 |  |  |  |  | 3.20 |  | 63.79 |  | 1.27 |  | 3.30 |  |  |  |  | 0.81 |  | 0.15 |  |  | 0.04 |  | 2.18 |  | 0.68
2024-10-05 |  |  |  |  | 435 | 3.24 |  |  | 0.60 |  |  | 19.08 |  |  |  | 4.64 |  |  |  |  | 3.19 |  | 63.81 |  | 1.25 |  | 3.30 |  |  |  |  | 0.80 |  | 0.14 |  |  | 0.04 |  | 1.74 |  | 0.67
2024-10-09 |  |  |  |  | 437 | 3.42 |  |  | 0.54 |  |  | 19.12 |  |  |  | 4.66 |  |  |  |  | 3.21 |  | 64.03 |  | 1.22 |  | 3.11 |  |  |  |  | 0.78 |  | 0.13 |  |  | 0.03 |  | 1.55 |  | 0.64
2024-10-09 |  |  |  |  | 438 | 2.89 |  |  | 0.41 |  |  | 19.04 |  |  |  | 4.64 |  |  |  |  | 3.17 |  | 63.40 |  | 1.21 |  | 2.98 |  |  |  |  | 0.77 |  | 0.13 |  |  | 0.03 |  | 1.36 |  | 0.64
2024-10-12 |  |  |  |  | 443 | 2.82 |  |  | 0.57 . |  |  | 19.08 |  |  |  | 4.63 |  |  |  |  | 3.20 |  | 64.20 |  | 1.19 |  | 3.06 |  |  |  |  | 0.72 |  | 0.11 |  |  | 0.02 |  | 1.86 |  | 0.58
2024-10-14 |  |  |  |  | 445 | 3.07 |  |  | 0.78 |  |  | 19.15 |  |  |  | 4.63 |  |  |  |  | 3.21 |  | 63.93 |  | 1.17 |  | 3.20 |  |  |  |  | 0.72 |  | 0.11 |  |  | 0.02 |  | 1.49 |  | 0.58
2024-10-15 |  |  |  |  | 447 | 2.74 |  |  | 0.44 |  |  | 19.22 |  |  |  | 4.66 |  |  |  |  | 3.24 |  | 64.32 |  | 1.16 |  | 3.10 |  |  |  |  | 0.70 |  | 0.10 |  |  | 0.02 |  | 1.26 |  | 0.56
19.10 2024 |  |  |  |  | 453 | .2.76 |  |  | .0 | 50 |  | 19.16 |  |  |  | 4.65 |  |  |  |  | .3.22 |  | 63.89 |  | 1.18. |  | ·.2.92 |  |  |  |  | 0.76 |  | 0.11 |  |  | 0.01.. |  | 1.39 |  | 0.61
2024-10-21 |  |  |  |  | 45б | 2.98 |  |  | 0.37 |  |  | 19.08 1 4.б2 | [8 empty] | 3.1б |  | б3.87 |  | 1.19 |  | .?. 09 .J |  |  |  |  | 0.72 |  | 0.11 |  |  | 0.02 |  | 1.47 |  | 0.58
2024-10-22 |  |  |  |  | 459 | 2.79 |  |  | 0.41 |  |  | 19.1б 4.б5 | [8 empty] | 3.19 |  | б4.22 |  | 1.20 | [6 empty] | 0.74 |  | 0.11 |  |  | 0.02 |  | 1.32 |  | 0.60
2024-10-25 |  |  |  |  | 4б4 | 2.97 |  |  | 0.40 |  |  | 19.Об |  |  |  | 4.б3 |  |  |  |  | 3.21 |  | б3.95 |  | 1.20 |  | 3.00 |  |  |  |  | 0.74 |  | 0.11 |  |  | 0.02 |  | 1.30 |  | 0.60
2024-10-29 |  |  |  |  | 470 | 2.80 |  |  | 0.40 |  |  | 19.07 |  |  |  | 4.б3 |  |  |  |  | 3.22 |  | б3.89 |  | 1.21 |  | 3.04 |  |  |  |  | 0.74 |  | 0.12 |  |  | 0.03 |  | 1.5б |  | 0.61
2024-10-30 |  |  |  |  | 472 | 2.91 |  |  | 0.43 |  |  | 19.12 |  |  |  | 4.б3 |  |  |  |  | 3.20 |  | б3.92 |  | 1.22 |  | 3.02 |  |  |  |  | 0.73 |  | 0.11 |  |  | 0.03 |  | 1.21 |  | 0.59
2024-11-02 |  |  |  |  | 480 | 2.85 |  |  | 0.49 |  |  | 19.09 |  |  |  | 4.б5 |  |  |  |  | 3.21 |  | б3.98 |  | 1.21 |  | 2.92 |  |  |  |  | 0.77 |  | 0.12 |  |  | 0.03 |  | 1.5б |  | 0.63
2024-11-04 |  |  |  |  | 483 | 2.87 |  |  | 0.45 |  |  | 19.15 |  |  |  | 4.б4 |  |  |  |  | 3.22 |  | б4.2б |  | 1.19 |  | 2.98 |  |  |  |  | 0.79 |  | 0.12 |  |  | 0.02 |  | 1.08 |  | 0.64
2024-11-07 |  |  |  |  | 48б | 2.87 |  |  | 0.45 |  |  | 19.18 |  |  |  | 4.бО |  |  |  |  | 3.27 |  | б4.01 |  | 1.15 |  | 3.05 |  |  |  |  | 0.73 |  | 0.09 |  |  | 0.02 |  | 1.18 |  | 0.57
2024-11-10 |  |  |  |  | 489 | 3.01 |  |  | 0.47 |  |  | 19.24 |  |  |  | 4.б2 |  |  |  |  | 3.22 |  | б4.10 |  | 1.1б |  | 3.07 |  |  |  |  | 0.72 |  | 0.09 |  |  | 0.02 |  | 1.50 |  | 0.56
2024-11-13 |  |  |  |  | 491 | 2.8б |  |  | 0.50 |  |  | 19.54 |  |  |  | 4.б2 |  |  |  |  | 3.24 |  | б3.88 |  | 1.09 |  | 3.Об |  |  |  |  | 0.71 |  | 0.07 |  |  | 0.02 |  | 1.11 |  | 0.54
lб.11.2024 |  |  |  |  | 49б | 2.77 |  |  | О.5б |  |  | 19.5б |  |  |  | 4.б3 |  |  |  |  | 3.23 |  | б3.95 |  | 1.10 |  | 2.98 |  |  |  |  | 0.71 |  | 0.07 |  |  | 0.03 |  | 1.25 |  | 0.54
2024-11-19 |  |  |  |  | 502 | 2.84 |  |  | 0.48 |  |  | 19.47 |  |  |  | 4.б2 |  |  |  |  | 3.20 |  | б3.98 |  | 1.11 |  | 3.01 |  |  |  |  | 0.72 |  | 0.09 |  |  | 0.03 |  | 1.35 |  | 0.56
2024-11-21 |  |  |  |  | 50б | 2.72 |  |  | 0.43 |  |  | 19.45 |  |  |  | 4.б3 |  |  |  |  | 3.21 |  | б4.13 |  | 1.14 |  | 2.84 |  |  |  |  | 0.74 |  | 0.09 |  |  | 0.03 |  | 1.бО |  | 0.58
2024-11-23 |  |  |  |  | 508 | 2.б8 |  |  | 0.39 |  |  | 19.59 |  |  |  | 4.б3 |  |  |  |  | 3.27 |  | б4.15 |  | 1.08 |  | 2.77 |  |  |  |  | 0.71 |  | О.Об |  |  | 0.02 |  | 1.28 |  | 0.53
2024-11-25 |  |  |  |  | 513 | 3.00 |  |  | 0.51 |  |  | 19.29 |  |  |  | 4.бО |  |  |  |  | 3.25 |  | б4.12 |  | 1.10 |  | 3.38 |  |  |  |  | 0.72 |  | О.Об |  |  | 0.02 |  | 1.28 |  | 0.53
2024-11-27 |  |  |  |  | 51б | 2.99 |  |  | 0.49 |  |  | 19.45 |  |  |  | 4.б3 |  |  |  |  | 3.24 |  | б4.14 |  | 1.10 |  | 2.99 |  |  |  |  | 0.79 |  | 0.07 |  |  | 0.02 |  | 1.40 |  | 0.59
2024-11-27 |  |  |  |  | 518 | 3.52 |  |  | 0.45 |  |  | 19.4б |  |  |  | 4.б1 |  |  |  |  | 3.2б |  | б4.14 |  | 1.03 |  | 2.72 |  |  |  |  | О.7б |  | О.Об |  |  | 0.02 |  | 0.88 |  | 0.56
2024-11-30 |  |  |  |  | 522 | 3.03 |  |  | 0.52 |  |  | 19.2б |  |  |  | 4.б2 |  |  |  |  | 3.25 |  | б3.87 |  | 1.09 |  | 3.12 |  |  |  |  | 0.73 |  | О.Об |  |  | 0.02 |  | 1.09 |  | 0.54
2024-12-02 |  |  |  |  | 52б | 3.32 |  |  | 0.48 |  |  | 19.бl |  |  |  | 4.б2 |  |  |  |  | 3.22 |  | б4.24 |  | 1.08 |  | 2.б1 |  |  |  |  | 0.78 |  | О.Об |  |  | 0.02 |  | 1.03 |  | 0.57
Об.12.2024 |  |  |  |  | 530 | 3.41 |  |  | 0.54 |  |  | 19.39 |  |  |  | 4.59 |  |  |  |  | 3.22 |  | б4.13 |  | 1.09 |  | 2.70 |  |  |  |  | О.7б |  | О.Об |  |  | 0.02 |  | 1.18 |  | 0.56
2024-12-09 |  |  |  |  | 532 | 3.42 |  |  | 0.40 |  |  | 19.70 |  |  |  | 4.б1 |  |  |  |  | 3.23 |  | б4.34 |  | 1.08 |  | 2.59 |  |  |  |  | 0.74 |  | О.Об |  |  | 0.02 |  | 1.11 |  | 0.55
2024-12-11 |  |  |  |  | 535 | 3.44 |  |  | О.4б |  |  | 19.08 |  |  |  | 4.58 |  |  |  |  | 3.23 |  | б4.21 |  | 1.Об |  | 2.б2 |  |  |  |  | 0.73 |  | О.Об |  |  | 0.03 |  | 1.27 |  | 0.54
2024-12-15 |  |  |  |  | 538 | 3.05 |  |  | 0.40 |  |  | 19.10 |  |  |  | 4.бО |  |  |  |  | 3.25 |  | б4.50 |  | 1.Об |  | 2.80 |  |  |  |  | 0.74 |  | О.Об |  |  | 0.02 |  | 1.08 |  | 0.55
2024-12-19 |  |  |  |  | 542 | 3.45 |  |  | 0.43 |  |  | 18.99 |  |  |  | 4.бО |  |  |  |  | 3.23 |  | б4.32 |  | 1.08 |  | 2.78 |  |  |  |  | 0.73 |  | 0.05 |  |  | 0.02 |  | 1.22 |  | 0.53
2024-12-24 |  |  |  |  | 548 | 3.48 |  |  | 0.54 |  |  | 18.93 |  |  |  | 4.58 |  |  |  |  | 3.22 |  | б4.29 |  | 1.Об |  | 2.91 |  |  |  |  | 0.73 |  | О.Об |  |  | 0.02 |  | 1.28 |  | 0.54
2б.12.2024 |  |  |  |  | 551 | 3.43 |  |  | 0.52 |  |  | 19.14 |  |  |  | 4.б3 |  |  |  |  | 3.25 |  | б4.50 |  | 1.07 |  | 2.82 |  |  |  |  | 0.75 |  | О.Об |  |  | 0.02 |  | 1.09 |  | 0.55
2024-12-29 |  |  |  |  | 55б | 2.14 |  |  | 0.19 |  |  | 19.03 |  |  |  | 4.б5 |  |  |  |  | 3.24 |  | б4.44 |  | 1.07 |  | 2.85 |  |  |  |  | 0.71 |  | 0.07 |  |  | 0.02 |  | 1.11 |  | 0.54
2024-12-30 |  |  |  |  | 557 | 3.47 |  |  | 0.42 |  |  | 19.00 |  |  |  | 4.бО |  |  |  |  | 3.24 |  | б4.33 |  | 1.09 |  | 2.88 |  |  |  |  | 0.73 |  | О.Об |  |  | 0.02 |  | 0.98 |  | 0.54
2025-01-14 |  |  |  |  | 3 | 3.35 |  |  | 0.44 |  |  | 19.35 |  |  |  | 4.77 |  |  |  |  | 3.35 |  | б4.82 |  | 1.1б |  | 2.78 |  |  |  |  | О.б9 |  | 0.09 |  |  | 0.02 |  | 1.03 |  | 0.54
2025-01-18 |  |  |  |  | б | 3.44 |  |  | 0.58 |  |  | 19.22 |  |  |  | 4.74 |  |  |  |  | 3.30 |  | б4.18 |  | 1.15 |  | 2.89 |  |  |  |  | 0.70 |  | 0.09 |  |  | 0.02 |  | 1.2б |  | 0.55
2025-01-23 |  |  |  |  | 10 | 3.18 |  |  | 0.57 |  |  | 19.3б |  |  |  | 4.71 |  |  |  |  | 3.30 |  | б4.б4 |  | 1.15 |  | 2.90 |  |  |  |  | 0.71 |  | 0.08 |  |  | 0.02 |  | 1.43 |  | 0.55
2025-01-29 |  |  |  |  | 1б | 3.34 |  |  | 0.55 |  |  | 19.33 |  |  |  | 4.б2 |  |  |  |  | 3.29 |  | б4.53 |  | 1.15 |  | 2.89 |  |  |  |  | О.б8 |  | 0.08 |  |  | 0.01 |  | 0.98 |  | 0.53
2025-02-02 |  |  |  |  | 18 | 3.28 |  |  | 0.50 |  |  | 19.lб |  |  |  | 4.б5 |  |  |  |  | 3.30 |  | б4.38 |  | 1.14 |  | 2.87 |  |  |  |  | О.б9 |  | 0.08 |  |  | 0.02 |  | 1.45 |  | 0.53
2025-02-07 |  |  |  |  | 23 | 3.33 |  |  | 0.45 |  |  | 19.2б |  |  |  | 4.б7 |  |  |  |  | 3.29 |  | б4.30 |  | 1.15 |  | 2.91 |  |  |  |  | 0.71 |  | 0.08 |  |  | 0.02 |  | 1.08 |  | 0.55
2025-02-12 |  |  |  |  | 2б | 3.2б |  |  | 0.52 |  |  | 19.25 |  |  |  | 4.б8 |  |  |  |  | 3.31 |  | б4.48 |  | 1.15 |  | 2.8б |  |  |  |  | 0.70 |  | 0.09 |  |  | 0.02 |  | 1.19 |  | 0.55
2025-02-14 |  |  |  |  | 29 | 3.14 |  |  | 0.42 |  |  | 19.32 |  |  |  | 4.б9 |  |  |  |  | 3.30 |  | б4.б2 |  | 1.15 |  | 2.88 |  |  |  |  | 0.72 |  | 0.09 |  |  | 0.02 |  | 1.30 |  | 0.56
2025-02-18 |  |  |  |  | 33 | 3.13 |  |  | 0.45 |  |  | 19.15 |  |  |  | 4.б4 |  |  |  |  | 3.28 |  | б3.97 |  | 1.14 |  | 2.87 |  |  |  |  | 0.72 |  | 0.09 |  |  | 0.02 |  | 1.31 |  | 0.56
2025-02-22 |  |  |  |  | 37 | 3.47 |  |  | 0.45 |  |  | 19.41 |  |  |  | 4.70 |  |  |  |  | 3.2б |  | б4.27 |  | 1.15 |  | 2.84 |  |  |  |  | 0.74 |  | 0.08 |  |  | 0.02 |  | 1.14 |  | 0.57
2025-02-27 |  |  |  |  | 42 | 3.47 |  |  | 0.44 |  |  | 19.38 |  |  |  | 4.72 |  |  |  |  | 3.30 |  | б4.42 |  | 1.1б |  | 2.94 |  |  |  |  | 0.74 |  | 0.11 |  |  | 0.02 |  | 1.19 |  | 0.60
2025-03-02 |  |  |  |  | 45 | 2.Об |  |  | 0.24 |  |  | 19.32 |  |  |  | 4.83 |  |  |  |  | 3.33 |  | б4.90 |  | 1.1б |  | 2.43 |  |  |  |  | 0.70 |  | 0.11 |  |  | 0.02 |  | 1.2б |  | 0.57
2025-03-03 |  |  |  |  | 47 | 3.4б |  |  | 0.41 |  |  | 19.31 |  |  |  | 4.б9 |  |  |  |  | 3.30 |  | б4.45 |  | 1.15 |  | 2.82 |  |  |  |  | 0.71 |  | 0.09 |  |  | 0.02 |  | 1.22 |  | 0.56
Об.03.2025 |  |  |  |  | 51 | 3.00 |  |  | 0.53 |  |  | 18.90 |  |  |  | 4.74 |  |  |  |  | 3.27 |  | б3.87 |  | 1.17 |  | 3.24 |  |  |  |  | 0.70 |  | 0.09 |  |  | 0.02 |  | 1.23 |  | 0.55
2025-03-09 |  |  |  |  | 57 | 2.б9 |  |  | 0.48 |  |  | 19.17 |  |  |  | 4.б8 |  |  |  |  | 3.27 |  | б4.87 |  | 1.15 |  | 2.70 |  |  |  |  | О.б9 |  | 0.10 |  |  | 0.02 |  | 1.27 |  | 0.55
2025-03-12 |  |  |  |  | . б1 | 2.90 |  |  | 1.20 |  |  | 19.04 |  |  |  | 4.53 |  |  |  |  | 3.20 |  | б4.48 |  | 1.10 |  | 2.87 |  |  |  |  | О.бб |  | О.Об |  |  | 0.02 |  | 1.35 |  | 0.49
2025-03-15 |  |  |  |  | б5 | 3.00 |  |  | 0.44 |  |  | 18.80 |  |  |  | 4.б3 |  |  |  |  | 3.29 |  | б5.ОО |  | 1.18 |  | 3.08 |  |  |  |  | О.б4 |  | 0.10 |  |  | 0.02 |  | 1.95 |  | 0.52
2025-03-18 |  |  |  |  | б8 | 2.87 |  |  | 0.49 |  |  | 18.90 |  |  |  | 4.70 |  |  |  |  | 3.2б |  | б4.53 |  | 1.17 |  | 2.97 |  |  |  |  | О.б8 |  | 0.09 |  |  | 0.02 |  | 1.18 |  | 0.54
2025-03-21 |  |  |  |  | 72 | 2.9б |  |  | 0.47 |  |  | 18.9б |  |  |  | 4.68 |  |  |  |  | . 3.28 |  | б3.8б |  | 1.15 |  | . 3.Об ... |  |  |  |  | 0.70 |  | 0.08 |  |  | 0.02 |  | .. 1.10 |  | 0.54
2025-03-24 |  |  |  |  | 77 | 2.98 |  |  | 0.47 |  |  | 18.63 |  |  | 1 |  |  | 4.64 |  |  | 3.30 |  | 63.30 |  | 1.15 |  | " 2.94 |  |  |  |  | 0.70 |  | 0.08 |  |  | 0.03 |  | 1.80 |  | 0.54
2025-03-27 |  |  |  |  | 80 | 2.98 |  |  | 0.46 |  |  | 18.90 | [5 empty] | 4.69 |  |  | 3.25 |  | 63.74 |  | 1.16 | [6 empty] | 0.70 |  | 0.09 |  |  | 0.02 |  | 0.91 |  | 0.55
2025-03-30 |  |  |  |  | 85 | 3.26 |  |  | 0.50 |  |  | 18.29 |  |  | 1 |  |  | 4.62 |  |  | 3.23 |  | 62.40 |  | 1.14 | [6 empty] | 0.68 |  | 0.09 |  |  | 0.03 |  | 1.06 |  | 0.54
Руководитель службы качества
ОП ООО «Цементум Центр» (п. Ферзиково)
Дремина Ю.А.